## Table 1
[12 empty] | REGISTRO ESPECÍFICO | [18 empty] | RE16-05-INFO | [9 empty] | Página 1 de 28 Nº de Revisión: 9 03/11/2017
INFORME DE RESULTADOS TA y UVNIR
SERVICIO DE ANÁLISIS Y DETERMINACIÓN DE ESTRUCTURAS UNIDADES DE TA y UVNIR C.I.C. UNIVERSIDAD DE GRANADA
Informe Nº.: | [11 empty] | 22-0131 | [9 empty] | O.T. Nº | [8 empty] | 2005-2022 | [9 empty] | Fecha Entrada | [13 empty] | 2022-05-25
Usuario / Cliente | [11 empty] | Dpto. Mineralogía y Pet. Fac. Ciencias. UGRA
Petición Servicio Nº | [11 empty] | 2323-2022
Muestras Analizadas | [11 empty] | 9
Identificación de la muestra por el Usuario | [21 empty] | Identificación CIC ID ¦ Archivo | [18 empty] | Fecha Análisis | [9 empty] | Técnicas de Análisis
SK1 | [21 empty] | #22/8497 ¦ 22T-0264 | [18 empty] | 2022-06-20 | [9 empty] | TG/DSC Simult. (T320)*
SK2 | [21 empty] | #22/8498 ¦ 22T-0265 | [18 empty] | 2022-06-20 | [9 empty] | TG/DSC Simult. (T320)*
SK3 | [21 empty] | #22/8499 ¦ 22T-0266 | [18 empty] | 2022-06-21 | [9 empty] | TG/DSC Simult. (T320)*
SK4 | [21 empty] | #22/8500 ¦ 22T-0267 | [18 empty] | 2022-06-21 | [9 empty] | TG/DSC Simult. (T320)*
SK5 | [21 empty] | #22/8501 ¦ 22T-0268 | [18 empty] | 2022-06-22 | [9 empty] | TG/DSC Simult. (T320)*
SK6 | [21 empty] | #22/8502 ¦ 22T-0269 | [18 empty] | 2022-06-22 | [9 empty] | TG/DSC Simult. (T320)*
SK7 | [21 empty] | #22/8503 ¦ 22T-0270 | [18 empty] | 2022-06-23 | [9 empty] | TG/DSC Simult. (T320)*
SK8 | [21 empty] | #22/8504 ¦ 22T-0271 | [18 empty] | 2022-06-23 | [9 empty] | TG/DSC Simult. (T320)*
SK9 | [21 empty] | #22/8505 ¦ 22T-0272 | [18 empty] | 2022-06-24 | [9 empty] | TG/DSC Simult. (T320)*
(*) Nota: T1xy = DSC, T2xy = TGA, T3xy = TGA+DSC simult., T4xy = TGA+FTIR, R = Reflectancia, P = CD, xy = Rampa Tª (C/min)
CONSIDERACIONES ESPECIALES
1) Los resultados emitidos corresponden únicamente a la/s muestra/s ensayada/s en la Unidad. 2) Este informe no puede ser reproducido total o parcialmente sin el consentimiento del CIC.
En Granada, a martes, 05 de julio de 2022
Fdo.: Técnico Responsable de la Unidad
Unidad de TA Centro de Instrumentación Científica Universidad de Granada.
Evaluation:
^exo
mg 22T-0264 (SK1), 20.06.2022 09:59:38 Sample Weight 22T-0264 (SK1), 43,7950 mg 44 42 40 38 36 34 32 30 28 26 100 200 300 400 500 600 700 800 900 °C 24 0 5 10 15 20 25 30 35 40 45 min
C IC: M ASP S T AR e SW 10 .00
Curve: 22T-0264 (SK1), 20.06.2022 09:59:38 Sample: 22T-0264 (SK1), 43,7950 mg Sample Holder: Alumina 70ul Weight : 0 Material: Ceramic Method: TGA Normal 950C 20C/min 50A dt 1,00 s [1] 28,0..950,0 °C, 20,00 K/min, Air 50,0 ml/min Synchronization disabled Module: TGA/DSC 1 HT/851 DIC-2021-2, 19.01.2022 08:33:06 User: MASP
^exo |  |  |  | 22T-0264a | [58 empty] | 2022-06-20 10:16
? Step -0,3163 % mg -0,1385 mg | [10 empty] | Step -0,5517 % -0,2416 mg | [13 empty] | Step -1,7982 % -0,7875 mg | [31 empty] | ? Step -41,7748 % -18,2953 mg
Step -39,0708 % 40 -17,1111 mg
35
30 22T-0264 (SK1), 20.06.2022 09:59:38 Sample Weight 22T-0264 (SK1), 43,7950 mg
25 100 200 300 400 500 600 700 800 900 °C
0 5 10 15 20 25 30 35 40 45 min mW
-100 -200 |  |  | Integral -657,16 mJ normalized -15,01 Jg^-1 Onset 126,70 °C Peak 139,45 °C Endset 154,16 °C | [15 empty] | Integral -441,18 mJ normalized -10,07 Jg^-1 Onset 238,46 °C Peak 287,90 °C Endset 305,25 °C | [17 empty] | Integral -227,90 mJ normalized -5,20 Jg^-1 Onset 363,84 °C Peak 458,74 °C Endset 493,91 °C | [19 empty] | Integral -33,27e+03 mJ normalized -759,59 Jg^-1 Onset 748,44 °C Peak 843,54 °C Endset 873,10 °C
-300
-400 |  |  | 22T-0264 (SK1), 20.06.2022 09:59:38 Heatflow 22T-0264 (SK1), 43,7950 mg
100 200 300 400 500 600 700 800 900 °C
0 5 10 15 20 25 30 35 40 45 min
CIC: MASP STARe SW 10.00
^exo |  |  |  | 22T-0264b | [58 empty] | 2022-06-20 10:12
? Step -0,3163 % mg -0,1385 mg | [14 empty] | Step -0,5517 % -0,2416 mg | [12 empty] | Step -1,7982 % -0,7875 mg | [31 empty] | ? Step -41,7748 % -18,2953 mg
Step -39,0708 % 40 -17,1111 mg
35
30 22T-0264 (SK1), 20.06.2022 09:59:38 Sample Weight 22T-0264 (SK1), 43,7950 mg
25 100 200 300 400 500 600 700 800 900 °C
mgmin^-1 0 |  |  |  |  | 0 5 10 15 20 25 30 35 40 45 min Extrapol. Peak 324,17 °C Peak Value -49,01e-03 mgmin^-1
|  |  |  | Extrapol. Peak 60,04 °C Peak Value -54,79e-03 mgmin^-1 Peak 61,15 °C Extrapol. Peak 126,87 °C -2 Peak Value -0,24 mgmin^-1 Peak 136,16 °C | [21 empty] | Peak 290,99 °C Extrapol. Peak 420,00 °C Peak Value -54,86e-03 mgmin^-1 Peak 441,72 °C
-4 \22T-0264 (SK1) 22T-0264 (SK1), 43,7950 mg | [21 empty] | Extrapol. Peak 794,67 °C Peak Value -3,38 mgmin^-1 Peak 839,34 °C
100 200 300 400 500 600 700 800 900 °C
0 5 10 15 20 25 30 35 40 45 min
CIC: MASP STARe SW 10.00
Unidad de TA Centro de Instrumentación Científica Universidad de Granada.
Evaluation:
^e xo
mg 22T-0265 (SK2), 20.06.2022 11:30:30 Sample Weight 42 22T-0265 (SK2), 41,6150 mg 40 38 36 34 32 30 100 200 300 400 500 600 700 800 900 °C 0 5 10 15 20 25 30 35 40 45min
C IC : M AS P S T AR e S W 10 .0 0
Curve: 22T-0265 (SK2), 20.06.2022 11:30:30 Sample: 22T-0265 (SK2), 41,6150 mg Sample Holder: Alumina 70ul Weight : 0 Material: Ceramic Method: TGA Normal 950C 20C/min 50A dt 1,00 s [1] 28,0..950,0 °C, 20,00 K/min, Air 50,0 ml/min Synchronization disabled Module: TGA/DSC 1 HT/851 DIC-2021-2, 19.01.2022 08:33:06 User: MASP
^exo 22T-0265a 20.06.2022 11:36:49
mg ? Step -2,5478 % -1,0602 mg 40 | [12 empty] | Step -1,6769 % -0,6978 mg | [11 empty] | Step -3,9750 % -1,6542 mg | [24 empty] | Step -5,1137 % -2,1280 mg | [19 empty] | ? Step -29,2227 % -12,1610 mg
Step -4,1328 % -1,7199 mg 35
22T-0265 (SK2), 20.06.2022 11:30:30 Sample Weight 22T-0265 (SK2), 41,6150 mg 30 | [21 empty] | Step -11,3431 % -4,7204 mg | [79 empty] | Step -0,5487 % -0,2283 mg
100 200 300 400 500 600 700 800 900 °C
0 5 10 15 20 25 30 35 40 45 min mW
-100 -200 |  |  | Integral -907,06 mJ normalized -21,80 Jg^-1 Onset 55,45 °C Peak 91,11 °C Endset 121,35 °C | [9 empty] | Integral -399,29 mJ normalized -9,59 Jg^-1 Onset 133,79 °C Peak 146,53 °C Endset 162,10 °C | [20 empty] | Integral -225,27 mJ normalized -5,41 Jg^-1 Onset 316,16 °C Peak 352,77 °C Endset 400,23 °C Integral -23,28 mJ | [25 empty] | 22T-0265 (SK2), 20.06.2022 11:30:30 Heatflow 22T-0265 (SK2), 41,6150 mg Integral -6369,53 mJ normalized -153,06 Jg^-1 Onset 721,30 °C Peak 784,31 °C Endset 808,49 °C
-300 |  |  | Integral -3348,56 mJ normalized -80,47 Jg^-1 Onset 124,89 °C Peak 145,85 °C Endset 168,12 °C | [18 empty] | normalized -0,56 Jg^-1 Onset 401,28 °C Peak 486,64 °C Endset 495,23 °C | [38 empty] | Integral -140,47 mJ normalized -3,38 Jg^-1 Onset 591,51 °C Peak 643,47 °C Endset 687,09 °C
100 200 300 400 500 600 700 800 900 °C -400
0 5 10 15 20 25 30 35 40 45 min
CIC: MASP STARe SW 10.00
^exo 22T-0265b 20.06.2022 11:41:11
mg ? Step -2,5478 % -1,0602 mg 40 | [16 empty] | Step -1,6769 % -0,6978 mg | [10 empty] | Step -3,9750 % -1,6542 mg | [24 empty] | Step -5,1137 % -2,1280 mg | [18 empty] | ? Step -29,2227 % -12,1610 mg
Step -4,1328 % -1,7199 mg 35
22T-0265 (SK2), 20.06.2022 11:30:30 Sample Weight 22T-0265 (SK2), 41,6150 mg 30 | [24 empty] | Step -11,3431 % -4,7204 mg | [76 empty] | Step -0,5487 % -0,2283 mg
100 200 300 400 500 600 700 800 900 °C
0 5 10 15 20 25 30 35 40 45 min mgmin^-1
-0,5 -1,0 -1,5 |  |  |  |  | Extrapol. Peak 93,62 °C Peak Value -0,33 mgmin^-1 Peak 90,48 °C Extrapol. Peak 134,16 °C Peak Value -0,39 mgmin^-1 Peak 140,86 °C \22T-0265 (SK2) 22T-0265 (SK2), 41,6150 mg | [22 empty] | Extrapol. Peak 338,33 °C Peak Value -0,26 mgmin^-1 Peak 348,37 °C | [21 empty] | Extrapol. Peak 520,32 °C Peak Value -0,29 mgmin^-1 Peak 515,27 °C Extrapol. Peak 446,43 °C Peak Value -0,29 mgmin^-1 Peak 528,18 °C Extrapol. Peak 639,60 °C Peak Value -0,39 mgmin^-1 Peak 635,93 °C | [36 empty] | Extrapol. Peak 908,98 °C Peak Value -61,71e-03 mgmin^-1 Peak 939,69 °C Extrapol. Peak 787,00 °C Peak Value -1,12 mgmin^-1 Peak 777,51 °C
100 200 300 400 500 600 700 800 900 °C -2,0
0 5 10 15 20 25 30 35 40 45 min
CIC: MASP STARe SW 10.00
Unidad de TA Centro de Instrumentación Científica Universidad de Granada.
Evaluation:
^exo
mg 22T-0266 (SK3), 21.06.2022 09:26:55 Sample Weight 46 22T-0266 (SK3), 45,3510 mg 44 42 40 38 36 34 32 30 28 26 0 5 10 15 20 25 30 35 40 45 min
C IC: M ASP S T AR e SW 10 .00
Curve: 22T-0266 (SK3), 21.06.2022 09:26:55 Sample: 22T-0266 (SK3), 45,3510 mg Sample Holder: Alumina 70ul Weight : 0 Material: Ceramic Method: TGA Normal 950C 20C/min 50A dt 1,00 s [1] 28,0..950,0 °C, 20,00 K/min, Air 50,0 ml/min Synchronization disabled Module: TGA/DSC 1 HT/851 DIC-2021-2, 19.01.2022 08:33:06 User: MASP
^exo |  |  |  | 22T-0266a | [58 empty] | 21.06.2022 09:46:59
mg ? Step -0,6854 % -0,3108 mg 45 | [21 empty] | Step -2,0143 % -0,9135 mg | [41 empty] | ? Step -42,4219 % -19,2388 mg
Step -39,6573 % -17,9850 mg 40
35
30 22T-0266 (SK3), 21.06.2022 09:26:55 Sample Weight 22T-0266 (SK3), 45,3510 mg
25
0 5 10 15 20 25 30 35 40 45 min mW
-100 -200 |  |  | Integral -552,67 mJ normalized -12,19 Jg^-1 Onset 124,79 °C Peak 137,87 °C Endset 154,42 °C | [18 empty] | Integral -505,29 mJ normalized -11,14 Jg^-1 Onset 206,23 °C Peak 266,02 °C Endset 328,81 °C | [15 empty] | Integral -688,99 mJ normalized -15,19 Jg^-1 Onset 362,48 °C Peak 434,08 °C Endset 495,12 °C | [18 empty] | Integral -39,50e+03 mJ normalized -870,90 Jg^-1 Onset 732,71 °C Peak 843,88 °C Endset 875,20 °C
-300
-400 |  |  | 22T-0266 (SK3), 21.06.2022 09:26:55 Heatflow 22T-0266 (SK3), 45,3510 mg 100 200 300 400 500 600 700 800 900 °C
0 5 10 15 20 25 30 35 40 45 min
CIC: MASP STARe SW 10.00
^exo |  |  |  | 22T-0266b | [58 empty] | 21.06.2022 09:44:33
mg ? Step -0,6854 % -0,3108 mg 45 | [22 empty] | Step -2,0143 % -0,9135 mg | [43 empty] | ? Step -42,4219 % -19,2388 mg
Step -39,6573 % -17,9850 mg 40
35
30 22T-0266 (SK3), 21.06.2022 09:26:55 Sample Weight 22T-0266 (SK3), 45,3510 mg
25
mgmin^-1 0 |  |  |  |  | 0 5 10 15 20 25 30 35 40 45 min
[9 empty] | Extrapol. Peak 153,97 °C Peak Value -0,13 mgmin^-1 Peak 133,54 °C | [16 empty] | Extrapol. Peak 477,26 °C Peak Value -61,02e-03 mgmin^-1 Peak 469,21 °C
-2
-4 \22T-0266 (SK3) 22T-0266 (SK3), 45,3510 mg | [21 empty] | Extrapol. Peak 824,54 °C Peak Value -3,47 mgmin^-1 Peak 840,00 °C
100 200 300 400 500 600 700 800 900 °C
0 5 10 15 20 25 30 35 40 45 min
CIC: MASP STARe SW 10.00
Unidad de TA Centro de Instrumentación Científica Universidad de Granada.
Evaluation:
^exo
mg 22T-0267 (SK4), 21.06.2022 11:02:19 Sample Weight 44 22T-0267 (SK4), 43,6110 mg 42 40 38 36 34 32 30 28 26 100 200 300 400 500 600 700 800 900 °C 0 5 10 15 20 25 30 35 40 45 min
C IC: M ASP S T AR e SW 10 .00
Curve: 22T-0267 (SK4), 21.06.2022 11:02:19 Sample: 22T-0267 (SK4), 43,6110 mg Sample Holder: Alumina 70ul Weight : 0 Material: Ceramic Method: TGA Normal 950C 20C/min 50A dt 1,00 s [1] 28,0..950,0 °C, 20,00 K/min, Air 50,0 ml/min Synchronization disabled Module: TGA/DSC 1 HT/851 DIC-2021-2, 19.01.2022 08:33:06 User: MASP
^exo |  |  |  | 22T-0267a | [58 empty] | 21.06.2022 11:12:39
? Step -0,8108 % mg -0,3536 mg | [10 empty] | Step -1,4873 % -0,6486 mg | [31 empty] | Step -2,2731 % -0,9913 mg | [34 empty] | ? Step -39,1219 % -17,0615 mg
40 Step -34,5212 % -15,0551 mg
35
30 22T-0267 (SK4), 21.06.2022 11:02:19 Sample Weight 22T-0267 (SK4), 43,6110 mg
|  | 100 200 300 400 500 600 700 800 25 | [94 empty] | 900 °C
0 5 10 15 20 25 30 35 40 45 min mW 22T-0267 (SK4), 21.06.2022 11:02:19 Heatflow 22T-0267 (SK4), 43,6110 mg
-100 -200 |  |  | Integral -1519,91 mJ normalized -34,85 Jg^-1 Onset 123,25 °C Peak 141,14 °C Endset 164,78 °C | [13 empty] | Integral -107,42 mJ normalized -2,46 Jg^-1 Onset 239,84 °C Peak 252,28 °C Endset 266,34 °C | [18 empty] | Integral -255,83 mJ normalized -5,87 Jg^-1 Onset 408,40 °C Peak 459,60 °C Endset 492,40 °C | [23 empty] | Integral -29,29e+03 mJ normalized -671,72 Jg^-1 Onset 737,98 °C Peak 836,19 °C Endset 869,31 °C
-300
-400 |  |  | 100 200 300 400 500 600 700 800 900 °C
0 5 10 15 20 25 30 35 40 45 min
CIC: MASP STARe SW 10.00
^exo |  |  |  | 22T-0267b | [58 empty] | 21.06.2022 11:14:45
? Step -0,8108 % mg -0,3536 mg | [14 empty] | Step -1,4873 % -0,6486 mg | [29 empty] | Step -2,2731 % -0,9913 mg | [33 empty] | ? Step -39,1219 % -17,0615 mg
40 Step -34,5212 % -15,0551 mg
35
30 22T-0267 (SK4), 21.06.2022 11:02:19 Sample Weight 22T-0267 (SK4), 43,6110 mg
|  |  |  | 100 200 300 400 500 600 700 800 25 | [93 empty] | 900 °C
mgmin^-1 0 |  |  |  |  | 0 5 10 15 20 25 30 35 40 45 min
[7 empty] | Extrapol. Peak 64,73 °C Peak Value -0,11 mgmin^-1 Peak 80,29 °C | [14 empty] | Extrapol. Peak 323,92 °C Peak Value -57,60e-03 mgmin^-1 Peak 316,58 °C | [24 empty] | Extrapol. Peak 640,71 °C Peak Value -0,13 mgmin^-1 Peak 589,63 °C
Extrapol. Peak 140,87 °C Peak Value -0,16 mgmin^-1 -2 Peak 136,46 °C
\22T-0267 (SK4) -4 22T-0267 (SK4), 43,6110 mg | [21 empty] | Extrapol. Peak 837,38 °C Peak Value -2,94 mgmin^-1 Peak 831,99 °C
100 200 300 400 500 600 700 800 900 °C
0 5 10 15 20 25 30 35 40 45 min
CIC: MASP STARe SW 10.00
Unidad de TA Centro de Instrumentación Científica Universidad de Granada.
Evaluation:
^exo
mg 22T-0268 (SK5), 22.06.2022 09:29:56 46 Sample Weight 22T-0268 (SK5), 45,2310 mg 44 42 40 38 36 34 32 30 28 26 100 200 300 400 500 600 700 800 900 °C 0 5 10 15 20 25 30 35 40 45 min
C IC: M ASP S T AR e SW 10 .00
Curve: 22T-0268 (SK5), 22.06.2022 09:29:56 Sample: 22T-0268 (SK5), 45,2310 mg Sample Holder: Alumina 70ul Weight : 0 Material: Ceramic Method: TGA Normal 950C 20C/min 50A dt 1,00 s [1] 28,0..950,0 °C, 20,00 K/min, Air 50,0 ml/min Synchronization disabled Module: TGA/DSC 1 HT/851 DIC-2021-2, 19.01.2022 08:33:06 User: MASP
^exo |  |  |  | 22T-0268a | [58 empty] | 22.06.2022 09:45:44
mg ? Step -1,3137 % -0,5942 mg 45 | [14 empty] | Step -2,7919 % -1,2628 mg | [46 empty] | Step -2,6228 % -1,1863 mg | [22 empty] | ? Step -40,6710 % -18,3959 mg
Step -33,9448 % 40 -15,3536 mg
35
30 22T-0268 (SK5), 22.06.2022 09:29:56 Sample Weight 22T-0268 (SK5), 45,2310 mg
100 200 300 400 500 600 700 800 900 °C 25
0 5 10 15 20 25 30 35 40 45 min mW 22T-0268 (SK5), 22.06.2022 09:29:56 Heatflow 22T-0268 (SK5), 45,2310 mg
-100 -200 -300 |  |  | Integral -1419,14 mJ normalized -31,38 Jg^-1 Onset 44,10 °C Peak 79,21 °C Endset 122,87 °C | [12 empty] | Integral -450,27 mJ normalized -9,95 Jg^-1 Onset 243,76 °C Peak 334,10 °C Endset 354,95 °C | [20 empty] | Integral -475,03 mJ normalized -10,50 Jg^-1 Onset 363,94 °C Peak 456,73 °C Endset 493,92 °C Integral -157,75 mJ normalized -3,49 Jg^-1 Onset 490,82 °C Peak 520,25 °C Endset 555,71 °C | [31 empty] | Integral -33,28e+03 mJ normalized -735,85 Jg^-1 Onset 733,19 °C Peak 836,29 °C Endset 873,78 °C
-400 |  |  | 100 200 300 400 500 600 700 800 900 °C
0 5 10 15 20 25 30 35 40 45 min
CIC: MASP STARe SW 10.00
^exo |  |  |  | 22T-0268b | [58 empty] | 22.06.2022 09:42:28
mg ? Step -1,3137 % -0,5942 mg 45 | [16 empty] | Step -2,7919 % -1,2628 mg | [45 empty] | Step -2,6228 % -1,1863 mg | [22 empty] | ? Step -40,6710 % -18,3959 mg
Step -33,9448 % 40 -15,3536 mg
35
30 22T-0268 (SK5), 22.06.2022 09:29:56 Sample Weight 22T-0268 (SK5), 45,2310 mg
|  |  |  | 100 200 300 400 500 600 700 800 25 | [93 empty] | 900 °C
mgmin^-1 0 |  |  |  |  | 0 5 10 15 20 25 30 35 40 45 min
Extrapol. Peak 65,39 °C Peak Value -0,16 mgmin^-1 -1 Peak 79,84 °C | [21 empty] | Extrapol. Peak 293,37 °C Peak Value -64,26e-03 mgmin^-1 Peak 313,67 °C Extrapol. Peak 459,18 °C | [40 empty] | Extrapol. Peak 617,55 °C Peak Value -0,25 mgmin^-1 Peak 628,48 °C
Peak Value -0,11 mgmin^-1 Peak 469,39 °C -2
-3 \22T-0268 (SK5) 22T-0268 (SK5), 45,2310 mg | [21 empty] | Extrapol. Peak 846,54 °C Peak Value -2,90 mgmin^-1 Peak 833,06 °C
-4 100 200 300 400 500 600 700 800 900 °C
0 5 10 15 20 25 30 35 40 45 min
CIC: MASP STARe SW 10.00
Unidad de TA Centro de Instrumentación Científica Universidad de Granada.
Evaluation:
^exo
mg 22T-0269 (SK6), 22.06.2022 11:07:13 Sample Weight 22T-0269 (SK6), 44,2650 mg 44 42 40 38 36 34 32 30 28 26 100 200 300 400 500 600 700 800 900 °C 0 5 10 15 20 25 30 35 40 45 min
C IC: M ASP S T AR e SW 10 .00
Curve: 22T-0269 (SK6), 22.06.2022 11:07:13 Sample: 22T-0269 (SK6), 44,2650 mg Sample Holder: Alumina 70ul Weight : 0 Material: Ceramic Method: TGA Normal 950C 20C/min 50A dt 1,00 s [1] 28,0..950,0 °C, 20,00 K/min, Air 50,0 ml/min Synchronization disabled Module: TGA/DSC 1 HT/851 DIC-2021-2, 19.01.2022 08:33:06 User: MASP
^exo |  |  |  | 22T-0269a | [58 empty] | 2022-06-22 11:27
mg ? Step -1,0099 % -0,4470 mg | [12 empty] | Step -1,6446 % -0,7280 mg | [29 empty] | Step -1,4967 % -0,6625 mg | [23 empty] | ? Step -41,3442 % -18,3010 mg
Step -37,2227 % 40 -16,4766 mg
35
30 22T-0269 (SK6), 22.06.2022 11:07:13 Sample Weight 22T-0269 (SK6), 44,2650 mg 25 100 200 300 400 500 600 700 800 900 °C
0 5 10 15 20 25 30 35 40 45 min mW
-100 -200 -300 |  |  | Integral -555,72 mJ normalized -12,55 Jg^-1 Onset 125,97 °C Peak 138,80 °C Endset 157,83 °C | [12 empty] | Integral -1413,75 mJ normalized -31,94 Jg^-1 Onset 227,87 °C Peak 250,53 °C Endset 279,93 °C | [19 empty] | Integral -1007,64 mJ normalized -22,76 Jg^-1 Onset 387,08 °C Peak 423,91 °C Endset 475,80 °C | [19 empty] | Integral -270,51 mJ normalized -6,11 Jg^-1 Onset 508,97 °C Peak 545,29 °C Endset 596,10 °C | [15 empty] | Integral -35,90e+03 mJ normalized -811,06 Jg^-1 Onset 727,43 °C Peak 834,80 °C Endset 865,62 °C
-400 |  |  | 22T-0269 (SK6), 22.06.2022 11:07:13 Heatflow 22T-0269 (SK6), 44,2650 mg 100 200 300 400 500 600 700 800 900 °C
0 5 10 15 20 25 30 35 40 45 min
CIC: MASP STARe SW 10.00
^exo |  |  |  | 22T-0269b | [58 empty] | 2022-06-22 11:29
mg ? Step -1,0099 % -0,4470 mg | [15 empty] | Step -1,6446 % -0,7280 mg | [27 empty] | Step -1,4967 % -0,6625 mg | [24 empty] | ? Step -41,3442 % -18,3010 mg
Step -37,2227 % 40 -16,4766 mg
35
30 22T-0269 (SK6), 22.06.2022 11:07:13 Sample Weight 22T-0269 (SK6), 44,2650 mg 25 100 200 300 400 500 600 700 800 900 °C
mgmin^-1 0 |  |  |  |  | 0 5 10 15 20 25 30 35 40 45 min
[6 empty] | Extrapol. Peak 66,49 °C Peak Value -0,10 mgmin^-1 Peak 67,63 °C | [15 empty] | Extrapol. Peak 286,42 °C Peak Value -0,10 mgmin^-1 Peak 316,00 °C | [21 empty] | Extrapol. Peak 582,81 °C Peak Value -76,47e-03 mgmin^-1 Peak 469,73 °C
Extrapol. Peak 127,14 °C Peak Value -0,11 mgmin^-1 -2 Peak 134,79 °C
-4 \22T-0269 (SK6) 22T-0269 (SK6), 44,2650 mg | [21 empty] | Extrapol. Peak 841,93 °C Peak Value -3,15 mgmin^-1 Peak 831,57 °C
100 200 300 400 500 600 700 800 900 °C
0 5 10 15 20 25 30 35 40 45 min
CIC: MASP STARe SW 10.00
Unidad de TA Centro de Instrumentación Científica Universidad de Granada.
Evaluation:
^exo
mg 22T-0270 (SK7), 23.06.2022 09:27:29 Sample Weight 22T-0270 (SK7), 45,3750 mg 45 44 43 42 41 40 39 38 37 100 200 300 400 500 600 700 800 900 °C 0 5 10 15 20 25 30 35 40 45 min
C IC: M ASP S T AR e SW 10 .00
Curve: 22T-0270 (SK7), 23.06.2022 09:27:29 Sample: 22T-0270 (SK7), 45,3750 mg Sample Holder: Alumina 70ul Weight : 0 Material: Ceramic Method: TGA Normal 950C 20C/min 50A dt 1,00 s [1] 28,0..950,0 °C, 20,00 K/min, Air 50,0 ml/min Synchronization disabled Module: TGA/DSC 1 HT/851 DIC-2021-2, 19.01.2022 08:33:06 User: MASP
^exo 22T-0270a 23.06.2022 09:48:58
mg ? Step -1,2602 % -0,5718 mg 44 | [12 empty] | Step -0,8812 % -0,3998 mg | [10 empty] | Step -2,7722 % -1,2579 mg | [20 empty] | Step -1,4405 % -0,6536 mg | [14 empty] | ? Step -17,4437 % -7,9151 mg
Step 42 | [65 empty] | -3,7829 % -1,7165 mg
Step -6,9802 % 40 -3,1673 mg
22T-0270 (SK7), 23.06.2022 09:27:29 Sample Weight 38 22T-0270 (SK7), 45,3750 mg | [21 empty] | Step -0,3826 % -0,1736 mg
100 200 300 400 500 600 700 800 900 °C
0 5 10 15 20 25 30 35 40 45 min mW
-100 |  |  | Integral -596,13 mJ normalized -13,14 Jg^-1 | [11 empty] | Integral 17,90e+03 mJ | [29 empty] | Integral -6422,50 mJ | [49 empty] | 22T-0270 (SK7), 23.06.2022 09:27:29 Heatflow 22T-0270 (SK7), 45,3750 mg
| -200 |  | Onset 45,74 °C Peak 79,77 °C Endset 113,54 °C Integral -513,11 mJ normalized -11,31 Jg^-1 Onset 129,70 °C Peak 143,64 °C Endset 158,81 °C | [16 empty] | normalized 394,54 Jg^-1 Onset 264,65 °C Peak 344,84 °C Endset 507,38 °C | [24 empty] | Integral -270,17 mJ normalized -5,95 Jg^-1 Onset 512,60 °C Peak 576,39 °C Endset 594,56 °C | [26 empty] | normalized -141,54 Jg^-1 Onset 696,77 °C Peak 767,52 °C Endset 784,32 °C | [23 empty] | Integral -208,54 mJ normalized -4,60 Jg^-1 Onset 816,90 °C Peak 847,73 °C Endset 881,42 °C
-300 100 200 300 400 500 600 700 800 900 °C
0 5 10 15 20 25 30 35 40 45 min
CIC: MASP STARe SW 10.00
^exo 22T-0270b 23.06.2022 09:45:42
mg ? Step -1,2602 % -0,5718 mg 44 | [15 empty] | Step -0,8812 % -0,3998 mg | [10 empty] | Step -2,7722 % -1,2579 mg | [19 empty] | Step -1,4405 % -0,6536 mg | [13 empty] | ? Step -17,4437 % -7,9151 mg
Step 42 | [66 empty] | -3,7829 % -1,7165 mg
Step -6,9802 % 40 -3,1673 mg
22T-0270 (SK7), 23.06.2022 09:27:29 Sample Weight 38 22T-0270 (SK7), 45,3750 mg | [25 empty] | Step -0,3826 % -0,1736 mg
100 200 300 400 500 600 700 800 900 °C
mgmin^-1 0,0 |  |  |  |  | 0 5 10 15 20 25 30 35 40 45 min
-0,5 |  |  |  |  | Extrapol. Peak 72,69 °C Peak Value -0,19 mgmin^-1 Peak 80,08 °C | [16 empty] | Extrapol. Peak 285,62 °C Peak Value -0,26 mgmin^-1 Peak 306,53 °C | [20 empty] | Extrapol. Peak 514,53 °C Peak Value -0,23 mgmin^-1 Peak 511,40 °C | [29 empty] | Extrapol. Peak 846,13 °C Peak Value -35,29e-03 mgmin^-1 Peak 868,22 °C
[10 empty] | Extrapol. Peak 125,78 °C Peak Value -0,25 mgmin^-1 Peak 139,30 °C | [16 empty] | Extrapol. Peak 405,95 °C Peak Value -0,17 mgmin^-1 Peak 403,62 °C
-1,0 |  |  |  |  | \22T-0270 (SK7) 22T-0270 (SK7), 45,3750 mg | [16 empty] | Extrapol. Peak 754,76 °C Peak Value -0,87 mgmin^-1 Peak 762,33 °C
100 200 300 400 500 600 700 800 900 °C -1,5
0 5 10 15 20 25 30 35 40 45 min
CIC: MASP STARe SW 10.00
Unidad de TA Centro de Instrumentación Científica Universidad de Granada.
Evaluation:
^exo
mg 22T-0271 (SK8), 23.06.2022 11:08:36 Sample Weight 22T-0271 (SK8), 41,3450 mg 41 40 39 38 37 36 100 200 300 400 500 600 700 800 900 °C 0 5 10 15 20 25 30 35 40 45 min
C IC: M ASP S T AR e SW 10 .00
Curve: 22T-0271 (SK8), 23.06.2022 11:08:36 Sample: 22T-0271 (SK8), 41,3450 mg Sample Holder: Alumina 70ul Weight : 0 Material: Ceramic Method: TGA Normal 950C 20C/min 50A dt 1,00 s [1] 28,0..950,0 °C, 20,00 K/min, Air 50,0 ml/min Synchronization disabled Module: TGA/DSC 1 HT/851 DIC-2021-2, 19.01.2022 08:33:06 User: MASP
^exo 22T-0271a 23.06.2022 11:23:43
mg ? Step -1,9709 % -0,8149 mg Step -0,4334 % -0,1792 mg | [21 empty] | Step -0,5131 % -0,2122 mg | [12 empty] | ? Step -12,0208 % -4,9700 mg
40 Step | [41 empty] | -3,4689 % -1,4342 mg
38 22T-0271 (SK8), 23.06.2022 11:08:36 Sample Weight 22T-0271 (SK8), 41,3450 mg | [21 empty] | Step -3,8417 % -1,5884 mg | [46 empty] | Step -0,5999 % -0,2480 mg | [17 empty] | Step -1,2299 % -0,5085 mg
|  | 100 200 300 36 | [32 empty] | 400 500 600 700 800 900 °C
0 5 10 15 20 25 30 35 40 45 min mW Integral -3333,04 mJ
-100 -200 |  |  | Integral -1188,15 mJ normalized -28,74 Jg^-1 Onset 43,01 °C Peak 80,01 °C Endset 116,31 °C Integral -201,38 mJ normalized -4,87 Jg^-1 Onset 129,93 °C Peak 139,45 °C Endset 147,47 °C | [19 empty] | normalized -80,62 Jg^-1 Onset 412,38 °C Peak 498,44 °C Endset 534,33 °C Integral 3970,90 mJ normalized 96,04 Jg^-1 Onset 505,25 °C Peak 545,93 °C Endset 592,26 °C | [49 empty] | 22T-0271 (SK8), 23.06.2022 11:08:36 Heatflow 22T-0271 (SK8), 41,3450 mg Integral -3773,13 mJ normalized -91,26 Jg^-1 Onset 763,23 °C Peak 882,04 °C Endset 938,57 °C
100 200 300 400 500 600 700 800 900 °C
0 5 10 15 20 25 30 35 40 45 min
CIC: MASP STARe SW 10.00
^exo 22T-0271b 23.06.2022 11:26:23
mg ? Step -1,9709 % -0,8149 mg Step -0,4334 % -0,1792 mg | [24 empty] | Step -0,5131 % -0,2122 mg | [11 empty] | ? Step -12,0208 % -4,9700 mg
40 Step | [42 empty] | -3,4689 % -1,4342 mg
38 22T-0271 (SK8), 23.06.2022 11:08:36 Sample Weight 22T-0271 (SK8), 41,3450 mg | [25 empty] | Step -3,8417 % -1,5884 mg | [44 empty] | Step -0,5999 % -0,2480 mg | [16 empty] | Step -1,2299 % -0,5085 mg
|  |  |  | 100 200 300 36 | [32 empty] | 400 500 600 700 800 900 °C
mgmin^-1 |  |  |  |  | 0 5 10 15 20 25 30 35 40 45 min Extrapol. Peak 254,50 °C Peak Value -0,11 mgmin^-1 Peak 237,06 °C
-0,2 |  |  |  |  | Extrapol. Peak 134,01 °C Peak Value -0,13 mgmin^-1 Peak 134,44 °C | [25 empty] | Extrapol. Peak 564,67 °C Peak Value -0,12 mgmin^-1 Peak 567,34 °C Extrapol. Peak 646,39 °C Peak Value -94,89e-03 mgmin^-1 Peak 639,53 °C | [59 empty] | Extrapol. Peak 922,05 °C Peak Value -68,93e-03 mgmin^-1 Peak 919,52 °C
-0,4 |  |  |  |  | Extrapol. Peak 77,03 °C Peak Value -0,28 mgmin^-1 Peak 80,31 °C | [16 empty] | Extrapol. Peak 311,62 °C Peak Value -0,34 mgmin^-1 Peak 315,58 °C | [22 empty] | Extrapol. Peak 495,32 °C Peak Value -0,27 mgmin^-1 Peak 487,80 °C | [23 empty] | \22T-0271 (SK8) 22T-0271 (SK8), 41,3450 mg
100 200 300 400 500 600 700 800 900 °C
0 5 10 15 20 25 30 35 40 45 min
CIC: MASP STARe SW 10.00
Unidad de TA Centro de Instrumentación Científica Universidad de Granada.
Evaluation:
^exo
mg 22T-0272 (SK9), 24.06.2022 09:38:54 Sample Weight 42,0 22T-0272 (SK9), 41,8950 mg 41,5 41,0 40,5 40,0 39,5 39,0 38,5 38,0 100 200 300 400 500 600 700 800 900 °C 0 5 10 15 20 25 30 35 40 45 min
C IC: M ASP S T AR e SW 10 .00
Curve: 22T-0272 (SK9), 24.06.2022 09:38:54 Sample: 22T-0272 (SK9), 41,8950 mg Sample Holder: Alumina 70ul Weight : 0 Material: Ceramic Method: TGA Normal 950C 20C/min 50A dt 1,00 s [1] 28,0..950,0 °C, 20,00 K/min, Air 50,0 ml/min Synchronization disabled Module: TGA/DSC 1 HT/851 DIC-2021-2, 19.01.2022 08:33:06 User: MASP
^exo 22T-0272a 24.06.2022 09:57:08
mg ? Step -0,4676 % 42 -0,1959 mg | [10 empty] | Step -0,2438 % -0,1021 mg | [11 empty] | Step -1,1359 % -0,4759 mg | [20 empty] | ? Step -9,1635 % -3,8390 mg
41 Step -4,4695 % -1,8725 mg
40
39 22T-0272 (SK9), 24.06.2022 09:38:54 Sample Weight 22T-0272 (SK9), 41,8950 mg | [19 empty] | Step -2,2939 % -0,9610 mg | [72 empty] | Step -0,5713 % -0,2393 mg
|  | 38 100 200 300 400 500 | [58 empty] | 600 700 800 900 °C
0 5 10 15 20 25 30 35 40 45 min mW 22T-0272 (SK9), 24.06.2022 09:38:54 Heatflow 22T-0272 (SK9), 41,8950 mg
-100 |  |  | Integral -321,23 mJ normalized -7,67 Jg^-1 Onset 121,24 °C Peak 135,32 °C Endset 158,26 °C | [13 empty] | Integral -342,51 mJ normalized -8,18 Jg^-1 Onset 244,57 °C Peak 310,51 °C Endset 337,16 °C | [20 empty] | Integral -2111,20 mJ normalized -50,39 Jg^-1 Onset 654,83 °C Peak 714,47 °C Endset 742,02 °C
-200 |  |  | Integral -184,64 mJ normalized -4,41 Jg^-1 Onset 159,06 °C Peak 176,74 °C Endset 205,72 °C | [24 empty] | Integral -4013,80 mJ normalized -95,81 Jg^-1 Onset 477,39 °C Peak 531,51 °C Endset 580,44 °C | [35 empty] | Integral -579,21 mJ normalized -13,83 Jg^-1 Onset 760,75 °C Peak 916,45 °C Endset 944,76 °C
100 200 300 400 500 600 700 800 900 °C
0 5 10 15 20 25 30 35 40 45 min
CIC: MASP STARe SW 10.00
^exo 22T-0272b 24.06.2022 09:53:38
mg ? Step -0,4676 % 42 -0,1959 mg | [14 empty] | Step -0,2438 % -0,1021 mg | [10 empty] | Step -1,1359 % -0,4759 mg | [19 empty] | ? Step -9,1635 % -3,8390 mg
41 Step -4,4695 % -1,8725 mg
40
39 22T-0272 (SK9), 24.06.2022 09:38:54 Sample Weight 22T-0272 (SK9), 41,8950 mg | [23 empty] | Step -2,2939 % -0,9610 mg | [69 empty] | Step -0,5713 % -0,2393 mg
|  |  |  | 38 100 200 300 400 500 | [58 empty] | 600 700 800 900 °C
mgmin^-1 -0,0 |  |  |  |  | 0 5 10 15 20 25 30 35 40 45 min
-0,2 |  |  |  |  | Extrapol. Peak 62,88 °C Peak Value -78,23e-03 mgmin^-1 Peak 67,81 °C Extrapol. Peak 133,20 °C | [18 empty] | Extrapol. Peak 305,67 °C Peak Value -0,11 mgmin^-1 Peak 303,67 °C | [20 empty] | Extrapol. Peak 907,59 °C Peak Value -37,33e-03 mgmin^-1 Peak 923,33 °C
-0,4 |  |  |  |  | Peak Value -70,21e-03 mgmin^-1 Peak 131,66 °C | [24 empty] | Extrapol. Peak 525,87 °C Peak Value -0,37 mgmin^-1 Peak 523,92 °C | [42 empty] | Extrapol. Peak 716,43 °C Peak Value -0,27 mgmin^-1 Peak 712,84 °C
-0,6 |  |  |  |  | \22T-0272 (SK9) 22T-0272 (SK9), 41,8950 mg
100 200 300 400 500 600 700 800 900 °C
0 5 10 15 20 25 30 35 40 45 min
CIC: MASP STARe SW 10.00
[12 empty] | REGISTRO ESPECÍFICO | [18 empty] | RE16-05-INFO | [9 empty] | Página 1 de 46 Nº de Revisión: 9 03/11/2017
INFORME DE RESULTADOS TA y UVNIR
SERVICIO DE ANÁLISIS Y DETERMINACIÓN DE ESTRUCTURAS UNIDADES DE TA y UVNIR C.I.C. UNIVERSIDAD DE GRANADA
Informe Nº.: | [11 empty] | 22-0132 | [9 empty] | O.T. Nº | [8 empty] | 2005-2022 | [9 empty] | Fecha Entrada | [13 empty] | 2022-05-25
Usuario / Cliente | [11 empty] | Dpto. Mineralogía y Pet. Fac. Ciencias. UGRA
Petición Servicio Nº | [11 empty] | 2323-2022
Muestras Analizadas | [11 empty] | 15
Identificación de la muestra por el Usuario | [21 empty] | Identificación CIC ID ¦ Archivo | [18 empty] | Fecha Análisis | [9 empty] | Técnicas de Análisis
PS1 | [21 empty] | #22/8506 ¦ 22T-0273 | [18 empty] | 2022-06-24 | [9 empty] | TG/DSC Simult. (T320)*
PS2 | [21 empty] | #22/8507 ¦ 22T-0274 | [18 empty] | 2022-06-27 | [9 empty] | TG/DSC Simult. (T320)*
PS3 | [21 empty] | #22/8508 ¦ 22T-0275 | [18 empty] | 2022-06-27 | [9 empty] | TG/DSC Simult. (T320)*
PS4 | [21 empty] | #22/8509 ¦ 22T-0276 | [18 empty] | 2022-06-28 | [9 empty] | TG/DSC Simult. (T320)*
PS5 | [21 empty] | #22/8510 ¦ 22T-0277 | [18 empty] | 2022-06-28 | [9 empty] | TG/DSC Simult. (T320)*
PS6 | [21 empty] | #22/8511 ¦ 22T-0278 | [18 empty] | 2022-06-29 | [9 empty] | TG/DSC Simult. (T320)*
PS7 | [21 empty] | #22/8512 ¦ 22T-0279 | [18 empty] | 2022-06-29 | [9 empty] | TG/DSC Simult. (T320)*
PS8 | [21 empty] | #22/8513 ¦ 22T-0280 | [18 empty] | 2022-06-30 | [9 empty] | TG/DSC Simult. (T320)*
PS9 | [21 empty] | #22/8514 ¦ 22T-0281 | [18 empty] | 2022-06-30 | [9 empty] | TG/DSC Simult. (T320)*
PS10 | [21 empty] | #22/8515 ¦ 22T-0282 | [18 empty] | 2022-07-01 | [9 empty] | TG/DSC Simult. (T320)*
PS11 | [21 empty] | #22/8516 ¦ 22T-0283 | [18 empty] | 2022-07-01 | [9 empty] | TG/DSC Simult. (T320)*
PS12 | [21 empty] | #22/8517 ¦ 22T-0284 | [18 empty] | 2022-07-04 | [9 empty] | TG/DSC Simult. (T320)*
MX1 | [21 empty] | #22/8518 ¦ 22T-0285 | [18 empty] | 2022-07-04 | [9 empty] | TG/DSC Simult. (T320)*
MX3 | [21 empty] | #22/8519 ¦ 22T-0286 | [18 empty] | 2022-07-05 | [9 empty] | TG/DSC Simult. (T320)*
MD3 | [21 empty] | #22/8520 ¦ 22T-0287 | [18 empty] | 2022-07-05 | [9 empty] | TG/DSC Simult. (T320)*
(*) Nota: T1xy = DSC, T2xy = TGA, T3xy = TGA+DSC simult., T4xy = TGA+FTIR, R = Reflectancia, P = CD, xy = Rampa Tª (C/min)
CONSIDERACIONES ESPECIALES
1) Los resultados emitidos corresponden únicamente a la/s muestra/s ensayada/s en la Unidad. 2) Este informe no puede ser reproducido total o parcialmente sin el consentimiento del CIC.
En Granada, a martes, 05 de julio de 2022
Fdo.: Técnico Responsable de la Unidad
Unidad de TA Centro de Instrumentación Científica Universidad de Granada.
Evaluation:
^exo
mg 22T-0273 (PS1), 24.06.2022 11:08:33 Sample Weight 22T-0273 (PS1), 41,8750 mg 42 40 38 36 34 32 30 28 100 200 300 400 500 600 700 800 900 °C 0 5 10 15 20 25 30 35 40 45 min
C IC: M ASP S T AR e SW 10 .00
Curve: 22T-0273 (PS1), 24.06.2022 11:08:33 Sample: 22T-0273 (PS1), 41,8750 mg Sample Holder: Alumina 70ul Weight : 0 Material: Ceramic Method: TGA Normal 950C 20C/min 50A dt 1,00 s [1] 28,0..950,0 °C, 20,00 K/min, Air 50,0 ml/min Synchronization disabled Module: TGA/DSC 1 HT/851 DIC-2021-2, 19.01.2022 08:33:06 User: MASP
^exo 22T-0273a 24.06.2022 11:27:55
mg ? Step -2,9995 % -1,2560 mg 40 | [22 empty] | Step -2,2736 % -0,9520 mg | [34 empty] | Step -3,7040 % -1,5510 mg | [26 empty] | ? Step -32,8980 % -13,7760 mg
Step -23,9401 % -10,0249 mg
35
22T-0273 (PS1), 24.06.2022 11:08:33 30 Sample Weight 22T-0273 (PS1), 41,8750 mg
100 200 300 400 500 600 700 800 900 °C
0 5 10 15 20 25 30 35 40 45 min mW
22T-0273 (PS1), 24.06.2022 11:08:33 Heatflow 22T-0273 (PS1), 41,8750 mg
-100 -200 |  |  | Integral -3430,43 mJ normalized -81,92 Jg^-1 Onset 49,47 °C Peak 133,81 °C Endset 276,81 °C | [19 empty] | Integral -263,80 mJ normalized -6,30 Jg^-1 Onset 370,84 °C Peak 461,21 °C Endset 494,36 °C | [32 empty] | Integral -260,13 mJ normalized -6,21 Jg^-1 Onset 505,46 °C Peak 575,17 °C Endset 667,32 °C | [19 empty] | Integral -22,43e+03 mJ normalized -535,66 Jg^-1 Onset 746,43 °C Peak 837,17 °C Endset 860,67 °C
-300 100 200 300 400 500 600 700 800 900 °C
0 5 10 15 20 25 30 35 40 45 min
CIC: MASP STARe SW 10.00
^exo 22T-0273b 24.06.2022 11:29:55
mg ? Step -2,9995 % -1,2560 mg 40 | [25 empty] | Step -2,2736 % -0,9520 mg | [34 empty] | Step -3,7040 % -1,5510 mg | [24 empty] | ? Step -32,8980 % -13,7760 mg
Step -23,9401 % -10,0249 mg
35
22T-0273 (PS1), 24.06.2022 11:08:33 30 Sample Weight 22T-0273 (PS1), 41,8750 mg
100 200 300 400 500 600 700 | [85 empty] | 800 | [11 empty] | 900 °C
0 5 10 15 20 25 30 35 40 45 min mgmin^-1
Extrapol. Peak 90,66 °C Peak Value -0,15 mgmin^-1 Peak 109,67 °C -1 | [23 empty] | Extrapol. Peak 313,61 °C Peak Value -89,78e-03 mgmin^-1 Peak 341,84 °C | [28 empty] | Extrapol. Peak 592,75 °C Peak Value -0,19 mgmin^-1 Peak 614,67 °C
-2
-3 \22T-0273 (PS1) 22T-0273 (PS1), 41,8750 mg | [21 empty] | Extrapol. Peak 839,00 °C Peak Value -2,30 mgmin^-1 Peak 834,27 °C
100 200 300 400 500 600 700 800 900 °C -4
0 5 10 15 20 25 30 35 40 45 min
CIC: MASP STARe SW 10.00
Unidad de TA Centro de Instrumentación Científica Universidad de Granada.
Evaluation:
^exo
mg 22T-0274 (PS2), 27.06.2022 09:27:36 Sample Weight 22T-0274 (PS2), 42,0150 mg 42 40 38 36 34 32 30 28 100 200 300 400 500 600 700 800 900 °C 0 5 10 15 20 25 30 35 40 45 min
C IC: M ASP S T AR e SW 10 .00
Curve: 22T-0274 (PS2), 27.06.2022 09:27:36 Sample: 22T-0274 (PS2), 42,0150 mg Sample Holder: Alumina 70ul Weight : 0 Material: Ceramic Method: TGA Normal 950C 20C/min 50A dt 1,00 s [1] 28,0..950,0 °C, 20,00 K/min, Air 50,0 ml/min Synchronization disabled Module: TGA/DSC 1 HT/851 DIC-2021-2, 19.01.2022 08:33:06 User: MASP
^exo 22T-0274a 27.06.2022 09:49:24
mg ? Step -3,2279 % -1,3562 mg 40 | [21 empty] | Step -2,2026 % -0,9254 mg | [26 empty] | Step -4,1534 % -1,7451 mg | [30 empty] | ? Step -31,6605 % -13,3022 mg
Step -22,1522 % -9,3073 mg
35
22T-0274 (PS2), 27.06.2022 09:27:36 Sample Weight 30 22T-0274 (PS2), 42,0150 mg
100 200 300 400 500 600 700 800 900 °C
0 5 10 15 20 25 30 35 40 45 min mW
-100 |  |  | Integral -6214,67 mJ normalized -147,92 Jg^-1 Onset 128,52 °C Peak 172,42 °C Endset 349,32 °C | [21 empty] | Integral -1122,39 mJ normalized -26,71 Jg^-1 Onset 365,84 °C Peak 423,04 °C Endset 473,14 °C | [29 empty] | Integral -33,48 mJ normalized -0,80 Jg^-1 Onset 545,94 °C Peak 575,81 °C Endset 597,99 °C | [19 empty] | Integral -13,55e+03 mJ normalized -322,59 Jg^-1 Onset 756,50 °C Peak 826,30 °C Endset 845,26 °C
-200 |  |  | 22T-0274 (PS2), 27.06.2022 09:27:36 Heatflow 22T-0274 (PS2), 42,0150 mg
100 200 300 400 500 600 700 800 900 °C
0 5 10 15 20 25 30 35 40 45 min
CIC: MASP STARe SW 10.00
^exo 22T-0274b 27.06.2022 09:46:47
mg ? Step -3,2279 % -1,3562 mg 40 | [24 empty] | Step -2,2026 % -0,9254 mg | [26 empty] | Step -4,1534 % -1,7451 mg | [29 empty] | ? Step -31,6605 % -13,3022 mg
Step -22,1522 % -9,3073 mg
35
22T-0274 (PS2), 27.06.2022 09:27:36 Sample Weight 30 22T-0274 (PS2), 42,0150 mg
100 200 300 400 500 600 700 800 900 °C
mgmin^-1 0 |  |  |  |  | 0 5 10 15 20 25 30 35 40 45 min
Extrapol. Peak 80,59 °C Peak Value -0,21 mgmin^-1 Peak 80,23 °C -1 | [22 empty] | Extrapol. Peak 337,44 °C Peak Value -84,83e-03 mgmin^-1 Peak 341,33 °C | [25 empty] | Extrapol. Peak 573,96 °C Peak Value -0,19 mgmin^-1 Peak 589,30 °C
-2
\22T-0274 (PS2) 22T-0274 (PS2), 42,0150 mg -3 | [21 empty] | Extrapol. Peak 813,15 °C Peak Value -2,20 mgmin^-1 Peak 820,76 °C
100 200 300 400 500 600 700 800 900 °C
0 5 10 15 20 25 30 35 40 45 min
CIC: MASP STARe SW 10.00
Unidad de TA Centro de Instrumentación Científica Universidad de Granada.
Evaluation:
^exo
mg 22T-0275 (PS3), 27.06.2022 11:11:31 Sample Weight 22T-0275 (PS3), 44,2300 mg 44 42 40 38 36 34 32 30 100 200 300 400 500 600 700 800 900 °C 0 5 10 15 20 25 30 35 40 45 min
C IC: M ASP S T AR e SW 10 .00
Curve: 22T-0275 (PS3), 27.06.2022 11:11:31 Sample: 22T-0275 (PS3), 44,2300 mg Sample Holder: Alumina 70ul Weight : 0 Material: Ceramic Method: TGA Normal 950C 20C/min 50A dt 1,00 s [1] 28,0..950,0 °C, 20,00 K/min, Air 50,0 ml/min Synchronization disabled Module: TGA/DSC 1 HT/851 DIC-2021-2, 19.01.2022 08:33:06 User: MASP
^exo 22T-0275a 27.06.2022 11:29:32
mg ? Step -3,1460 % -1,3915 mg | [21 empty] | Step -2,1360 % -0,9448 mg | [31 empty] | Step -2,8675 % -1,2683 mg | [25 empty] | ? Step -30,0879 % -13,3079 mg
40 Step -21,9829 % -9,7230 mg
35
|  | 22T-0275 (PS3), 27.06.2022 11:11:31 Sample Weight 22T-0275 (PS3), 44,2300 mg 100 200 300 400 500 600 700 30 | [82 empty] | 800 900 °C
0 5 10 15 20 25 30 35 40 45 min mW
-100 -200 -300 |  |  | Integral -2928,79 mJ normalized -66,22 Jg^-1 Onset 53,20 °C Peak 124,74 °C Endset 230,19 °C 22T-0275 (PS3), 27.06.2022 11:11:31 Heatflow 22T-0275 (PS3), 44,2300 mg | [18 empty] | Integral 4689,24 mJ normalized 106,02 Jg^-1 Onset 285,31 °C Peak 359,29 °C Endset 429,08 °C | [23 empty] | Integral -396,58 mJ normalized -8,97 Jg^-1 Onset 492,56 °C Peak 576,70 °C Endset 694,43 °C | [27 empty] | Integral -18,41e+03 mJ normalized -416,20 Jg^-1 Onset 740,89 °C Peak 826,45 °C Endset 849,06 °C
100 200 300 400 500 600 700 800 900 °C
0 5 10 15 20 25 30 35 40 45 min
CIC: MASP STARe SW 10.00
^exo 22T-0275b 27.06.2022 11:34:56
mg ? Step -3,1460 % -1,3915 mg | [24 empty] | Step -2,1360 % -0,9448 mg | [30 empty] | Step -2,8675 % -1,2683 mg | [25 empty] | ? Step -30,0879 % -13,3079 mg
40 Step -21,9829 % -9,7230 mg
35
|  |  |  | 22T-0275 (PS3), 27.06.2022 11:11:31 Sample Weight 22T-0275 (PS3), 44,2300 mg 100 200 300 400 500 600 700 30 | [81 empty] | 800 900 °C
mgmin^-1 0 |  |  |  |  | 0 5 10 15 20 25 30 35 40 45 min
Extrapol. Peak 81,19 °C Peak Value -0,18 mgmin^-1 Peak 109,28 °C -1 | [22 empty] | Extrapol. Peak 321,33 °C Peak Value -0,11 mgmin^-1 Peak 342,28 °C | [26 empty] | Extrapol. Peak 603,56 °C Peak Value -0,16 mgmin^-1 Peak 589,21 °C
-2
\22T-0275 (PS3) 22T-0275 (PS3), 44,2300 mg -3 | [21 empty] | Extrapol. Peak 826,13 °C Peak Value -2,20 mgmin^-1 Peak 821,92 °C
100 200 300 400 500 600 700 800 900 °C
0 5 10 15 20 25 30 35 40 45 min
CIC: MASP STARe SW 10.00
Unidad de TA Centro de Instrumentación Científica Universidad de Granada.
Evaluation:
^exo
mg 22T-0276 (PS4), 28.06.2022 09:22:42 44 Sample Weight 22T-0276 (PS4), 43,2370 mg 42 40 38 36 34 32 30 28 100 200 300 400 500 600 700 800 900 °C 0 5 10 15 20 25 30 35 40 45 min
C IC: M ASP S T AR e SW 10 .00
Curve: 22T-0276 (PS4), 28.06.2022 09:22:42 Sample: 22T-0276 (PS4), 43,2370 mg Sample Holder: Alumina 70ul Weight : 0 Material: Ceramic Method: TGA Normal 950C 20C/min 50A dt 1,00 s [1] 28,0..950,0 °C, 20,00 K/min, Air 50,0 ml/min Synchronization disabled Module: TGA/DSC 1 HT/851 DIC-2021-2, 19.01.2022 08:33:06 User: MASP
^exo 22T-0276a 28.06.2022 09:35:37
mg ? Step -4,0884 % -1,7677 mg | [26 empty] | Step -2,6700 % -1,1544 mg | [22 empty] | ? Step -32,8179 % -14,1895 mg
40 Step -6,3240 % -2,7343 mg
Step -19,7509 % -8,5397 mg 35
|  | 22T-0276 (PS4), 28.06.2022 09:22:42 Sample Weight 30 22T-0276 (PS4), 43,2370 mg 100 200 300 400 500 600 700 | [82 empty] | 800 900 °C
0 5 10 15 20 25 30 35 40 45 min mW 22T-0276 (PS4), 28.06.2022 09:22:42 Heatflow 22T-0276 (PS4), 43,2370 mg
-100 |  |  | Integral -3500,59 mJ normalized -80,96 Jg^-1 Onset 56,51 °C Peak 126,82 °C Endset 174,12 °C | [14 empty] | Integral -382,28 mJ normalized -8,84 Jg^-1 Onset 287,55 °C Peak 301,95 °C Endset 323,55 °C | [20 empty] | Integral -419,67 mJ normalized -9,71 Jg^-1 Onset 361,25 °C Peak 425,70 °C Endset 476,74 °C | [15 empty] | Integral -14,21e+03 mJ normalized -328,73 Jg^-1 Onset 743,99 °C
| -200 |  | Integral -7372,59 mJ normalized -170,52 Jg^-1 Onset 56,04 °C Peak 145,92 °C Endset 191,78 °C | [26 empty] | Integral -165,31 mJ normalized -3,82 Jg^-1 Onset 491,34 °C Peak 576,36 °C Endset 613,17 °C | [42 empty] | Peak 816,43 °C Endset 838,22 °C
-300 |  |  | 100 200 300 400 500 600 700 800 900 °C
0 5 10 15 20 25 30 35 40 45 min
CIC: MASP STARe SW 10.00
^exo 22T-0276b 28.06.2022 09:33:00
mg ? Step -4,0884 % -1,7677 mg | [30 empty] | Step -2,6700 % -1,1544 mg | [21 empty] | ? Step -32,8179 % -14,1895 mg
40 Step -6,3240 % -2,7343 mg
Step -19,7509 % -8,5397 mg 35
|  |  |  | 22T-0276 (PS4), 28.06.2022 09:22:42 Sample Weight 30 22T-0276 (PS4), 43,2370 mg 100 200 300 400 500 600 700 | [81 empty] | 800 900 °C
mgmin^-1 0 |  |  |  |  | 0 5 10 15 20 25 30 35 40 45 min
Extrapol. Peak 81,09 °C Peak Value -0,24 mgmin^-1 Peak 90,77 °C -1 | [23 empty] | Extrapol. Peak 364,61 °C Peak Value -0,13 mgmin^-1 Peak 355,69 °C | [26 empty] | Extrapol. Peak 602,90 °C Peak Value -0,31 mgmin^-1 Peak 615,22 °C
-2 \22T-0276 (PS4) 22T-0276 (PS4), 43,2370 mg | [21 empty] | Extrapol. Peak 821,34 °C Peak Value -1,97 mgmin^-1 Peak 811,91 °C
100 200 300 400 500 600 700 800 900 °C -3
0 5 10 15 20 25 30 35 40 45 min
CIC: MASP STARe SW 10.00
Unidad de TA Centro de Instrumentación Científica Universidad de Granada.
Evaluation:
^exo
mg 22T-0277 (PS5), 28.06.2022 10:58:38 Sample Weight 22T-0277 (PS5), 41,8270 mg 42 40 38 36 34 32 30 100 200 300 400 500 600 700 800 900 °C 0 5 10 15 20 25 30 35 40 45 min
C IC: M ASP S T AR e SW 10 .00
Curve: 22T-0277 (PS5), 28.06.2022 10:58:38 Sample: 22T-0277 (PS5), 41,8270 mg Sample Holder: Alumina 70ul Weight : 0 Material: Ceramic Method: TGA Normal 950C 20C/min 50A dt 1,00 s [1] 28,0..950,0 °C, 20,00 K/min, Air 50,0 ml/min Synchronization disabled Module: TGA/DSC 1 HT/851 DIC-2021-2, 19.01.2022 08:33:06 User: MASP
^exo 22T-0277a 28.06.2022 11:08:34
mg ? Step -3,9225 % -1,6407 mg 40 | [23 empty] | Step -1,9116 % -0,7996 mg | [22 empty] | Step -4,2603 % -1,7819 mg | [29 empty] | ? Step -27,8917 % -11,6663 mg
Step -17,7782 % -7,4361 mg
35
|  | 22T-0277 (PS5), 28.06.2022 10:58:38 Sample Weight 22T-0277 (PS5), 41,8270 mg 30 100 200 300 400 500 600 700 | [82 empty] | 800 900 °C
0 5 10 15 20 25 30 35 40 45 min mW 22T-0277 (PS5), 28.06.2022 10:58:38 Heatflow 22T-0277 (PS5), 41,8270 mg
-100 |  |  | Integral -4115,29 mJ normalized -98,39 Jg^-1 Onset 50,06 °C Peak 99,05 °C Endset 146,72 °C | [15 empty] | Integral -137,69 mJ normalized -3,29 Jg^-1 Onset 242,72 °C Peak 264,10 °C Endset 283,63 °C | [19 empty] | Integral -296,92 mJ normalized -7,10 Jg^-1 Onset 377,98 °C Peak 459,48 °C | [18 empty] | Integral -13,11e+03 mJ normalized -313,53 Jg^-1 Onset 723,24 °C
| -200 |  | Integral -5949,54 mJ normalized -142,24 Jg^-1 Onset 43,28 °C Peak 100,01 °C Endset 153,56 °C | [24 empty] | Endset 487,13 °C | [28 empty] | Integral -206,34 mJ normalized -4,93 Jg^-1 Onset 500,53 °C Peak 576,44 °C Endset 609,23 °C | [16 empty] | Peak 801,35 °C Endset 822,79 °C
-300 |  |  | 100 200 300 400 500 600 700 800 900 °C
0 5 10 15 20 25 30 35 40 45 min
CIC: MASP STARe SW 10.00
^exo 22T-0277b 28.06.2022 11:11:42
mg ? Step -3,9225 % -1,6407 mg 40 | [25 empty] | Step -1,9116 % -0,7996 mg | [22 empty] | Step -4,2603 % -1,7819 mg | [28 empty] | ? Step -27,8917 % -11,6663 mg
Step -17,7782 % -7,4361 mg
35
|  |  |  | 22T-0277 (PS5), 28.06.2022 10:58:38 Sample Weight 22T-0277 (PS5), 41,8270 mg 30 100 200 300 400 500 600 700 | [81 empty] | 800 900 °C
mgmin^-1 0 |  |  |  |  | 0 5 10 15 20 25 30 35 40 45 min
[7 empty] | Extrapol. Peak 78,76 °C Peak Value -0,30 mgmin^-1 Peak 90,16 °C | [14 empty] | Extrapol. Peak 378,79 °C Peak Value -92,79e-03 mgmin^-1 Peak 350,15 °C | [29 empty] | Extrapol. Peak 536,20 °C Peak Value -0,18 mgmin^-1 Peak 549,10 °C
Extrapol. Peak 145,68 °C -1 Peak Value -0,23 mgmin^-1 Peak 141,31 °C \22T-0277 (PS5) -2 22T-0277 (PS5), 41,8270 mg | [25 empty] | Extrapol. Peak 824,74 °C Peak Value -0,41 mgmin^-1 Peak 820,84 °C Extrapol. Peak 805,64 °C Peak Value -1,55 mgmin^-1 Peak 797,14 °C
100 200 300 400 500 600 700 800 900 °C
0 5 10 15 20 25 30 35 40 45 min
CIC: MASP STARe SW 10.00
Unidad de TA Centro de Instrumentación Científica Universidad de Granada.
Evaluation:
^exo
mg 22T-0278 (PS6), 29.06.2022 09:27:54 Sample Weight 22T-0278 (PS6), 44,6110 mg 44 42 40 38 36 34 32 100 200 300 400 500 600 700 800 900 °C 30 0 5 10 15 20 25 30 35 40 45 min
C IC: M ASP S T AR e SW 10 .00
Curve: 22T-0278 (PS6), 29.06.2022 09:27:54 Sample: 22T-0278 (PS6), 44,6110 mg Sample Holder: Alumina 70ul Weight : 0 Material: Ceramic Method: TGA Normal 950C 20C/min 50A dt 1,00 s [1] 28,0..950,0 °C, 20,00 K/min, Air 50,0 ml/min Synchronization disabled Module: TGA/DSC 1 HT/851 DIC-2021-2, 19.01.2022 08:33:06 User: MASP
^exo 22T-0278a 29.06.2022 09:42:07
mg 45 ? Step -6,2363 % -2,7821 mg 40 | [21 empty] | Step -3,4306 % -1,5304 mg | [26 empty] | Step -1,5813 % -0,7055 mg | [19 empty] | ? Step -29,8452 % -13,3142 mg Step -7,7712 % -3,4668 mg
35 22T-0278 (PS6), 29.06.2022 09:27:54 Sample Weight 22T-0278 (PS6), 44,6110 mg | [21 empty] | Step -10,5069 % -4,6872 mg | [79 empty] | Step -0,3955 % -0,1764 mg
|  | 100 200 300 400 500 600 30 | [70 empty] | 700 | [11 empty] | 800 900 °C
0 5 10 15 20 25 30 35 40 45 min mW
-100 |  |  | Integral -5530,73 mJ normalized -123,98 Jg^-1 Onset 61,28 °C Peak 106,68 °C Endset 165,94 °C | [12 empty] | Integral -357,86 mJ normalized -8,02 Jg^-1 Onset 241,14 °C Peak 265,70 °C Endset 338,08 °C | [21 empty] | Integral -255,06 mJ normalized -5,72 Jg^-1 Onset 366,23 °C Peak 456,81 °C Endset 471,33 °C | [17 empty] | Integral -10,11e+03 mJ normalized -226,73 Jg^-1 Onset 725,79 °C Peak 785,04 °C Endset 806,64 °C | [35 empty] | 22T-0278 (PS6), 29.06.2022 09:27:54 Heatflow 22T-0278 (PS6), 44,6110 mg Integral -6663,12 mJ normalized -149,36 Jg^-1 Onset 734,24 °C Peak 785,69 °C Endset 806,18 °C
-200 |  |  | Integral -10,13e+03 mJ normalized -226,96 Jg^-1 Onset 59,17 °C Peak 107,97 °C Endset 186,66 °C | [23 empty] | Integral -224,22 mJ normalized -5,03 Jg^-1 Onset 497,38 °C Peak 576,35 °C Endset 593,80 °C
-300 |  |  | 100 200 300 400 500 600 700 800 900 °C
0 5 10 15 20 25 30 35 40 45 min
CIC: MASP STARe SW 10.00
^exo 22T-0278b 29.06.2022 09:37:54
mg 45 ? Step -6,2363 % -2,7821 mg 40 | [24 empty] | Step -3,4306 % -1,5304 mg | [26 empty] | Step -1,5813 % -0,7055 mg | [18 empty] | ? Step -29,8452 % -13,3142 mg Step -7,7712 % -3,4668 mg
35 22T-0278 (PS6), 29.06.2022 09:27:54 Sample Weight 22T-0278 (PS6), 44,6110 mg | [24 empty] | Step -10,5069 % -4,6872 mg | [77 empty] | Step -0,3955 % -0,1764 mg
|  |  |  | 100 200 300 400 500 600 30 | [69 empty] | 700 | [11 empty] | 800 900 °C
mgmin^-1 0,0 |  |  |  |  | 0 5 10 15 20 25 30 35 40 45 min
-0,5 -1,0 -1,5 |  |  |  |  | Extrapol. Peak 98,65 °C Peak Value -0,53 mgmin^-1 Peak 100,61 °C Extrapol. Peak 130,39 °C Peak Value -0,41 mgmin^-1 Peak 130,70 °C | [19 empty] | Extrapol. Peak 321,09 °C Peak Value -0,19 mgmin^-1 Peak 355,64 °C Extrapol. Peak 471,49 °C Peak Value -0,16 mgmin^-1 Peak 469,81 °C | [39 empty] | Extrapol. Peak 622,10 °C Peak Value -0,41 mgmin^-1 Peak 637,21 °C Extrapol. Peak 684,21 °C Peak Value -0,48 mgmin^-1 Peak 688,35 °C | [24 empty] | Extrapol. Peak 892,29 °C Peak Value -34,90e-03 mgmin^-1 Peak 901,55 °C
[7 empty] | \22T-0278 (PS6) 22T-0278 (PS6), 44,6110 mg | [12 empty] | Extrapol. Peak 766,44 °C Peak Value -1,35 mgmin^-1 Peak 778,25 °C
-2,0 |  |  |  |  | 100 200 300 400 500 600 700 800 900 °C
0 5 10 15 20 25 30 35 40 45 min
CIC: MASP STARe SW 10.00
Unidad de TA Centro de Instrumentación Científica Universidad de Granada.
Evaluation:
^exo
mg 22T-0279 (PS7), 29.06.2022 11:12:20 Sample Weight 44 22T-0279 (PS7), 43,7050 mg 42 40 38 36 34 32 30 100 200 300 400 500 600 700 800 900 °C 0 5 10 15 20 25 30 35 40 45 min
C IC: M ASP S T AR e SW 10 .00
Curve: 22T-0279 (PS7), 29.06.2022 11:12:20 Sample: 22T-0279 (PS7), 43,7050 mg Sample Holder: Alumina 70ul Weight : 0 Material: Ceramic Method: TGA Normal 950C 20C/min 50A dt 1,00 s [1] 28,0..950,0 °C, 20,00 K/min, Air 50,0 ml/min Synchronization disabled Module: TGA/DSC 1 HT/851 DIC-2021-2, 19.01.2022 08:33:06 User: MASP
^exo 22T-0279a 29.06.2022 11:43:47
mg ? Step -2,7670 % -1,2093 mg 40 | [21 empty] | Step -2,1835 % -0,9543 mg | [27 empty] | Step -4,5849 % -2,0038 mg | [34 empty] | ? Step -31,9284 % -13,9543 mg Step -22,4359 % -9,8056 mg
35
|  | 22T-0279 (PS7), 29.06.2022 11:12:20 Sample Weight 22T-0279 (PS7), 43,7050 mg 30 100 200 300 400 500 600 700 | [82 empty] | 800 900 °C
0 5 10 15 20 25 30 35 40 45 min mW
-100 -200 |  |  | Integral -2298,86 mJ normalized -52,60 Jg^-1 Onset 46,94 °C Peak 138,10 °C Endset 193,93 °C | [15 empty] | Integral -473,27 mJ normalized -10,83 Jg^-1 Onset 239,38 °C Peak 316,03 °C Endset 359,10 °C | [18 empty] | Integral -272,32 mJ normalized -6,23 Jg^-1 Onset 368,58 °C Peak 443,52 °C Endset 494,00 °C | [18 empty] | Integral 2,55 mJ normalized 58,45e-03 Jg^-1 | [21 empty] | 22T-0279 (PS7), 29.06.2022 11:12:20 Heatflow 22T-0279 (PS7), 43,7050 mg Integral -20,03e+03 mJ normalized -458,28 Jg^-1 Onset 747,56 °C Peak 834,09 °C Endset 857,85 °C
-300 |  |  | Integral -5044,94 mJ normalized -115,43 Jg^-1 Onset 46,94 °C Peak 139,43 °C Endset 224,19 °C | [22 empty] | Onset 553,65 °C Peak 574,94 °C Endset 651,95 °C
100 200 300 400 500 600 700 800 900 °C
0 5 10 15 20 25 30 35 40 45 min
CIC: MASP STARe SW 10.00
^exo 22T-0279b 29.06.2022 11:46:04
mg ? Step -2,7670 % -1,2093 mg 40 | [24 empty] | Step -2,1835 % -0,9543 mg | [27 empty] | Step -4,5849 % -2,0038 mg | [32 empty] | ? Step -31,9284 % -13,9543 mg Step -22,4359 % -9,8056 mg
35
|  |  |  | 22T-0279 (PS7), 29.06.2022 11:12:20 Sample Weight 22T-0279 (PS7), 43,7050 mg 30 100 200 300 400 500 600 700 | [81 empty] | 800 900 °C
mgmin^-1 0 |  |  |  |  | 0 5 10 15 20 25 30 35 40 45 min
Extrapol. Peak 91,42 °C Peak Value -0,15 mgmin^-1 Peak 104,48 °C -1 Extrapol. Peak 138,50 °C Peak Value -0,19 mgmin^-1 Peak 136,42 °C | [25 empty] | Extrapol. Peak 414,56 °C Peak Value -81,38e-03 mgmin^-1 Peak 341,68 °C | [28 empty] | Extrapol. Peak 588,49 °C Peak Value -0,22 mgmin^-1 Peak 614,45 °C
Extrapol. Peak 221,24 °C Peak Value -0,11 mgmin^-1 -2 Peak 250,30 °C
\22T-0279 (PS7) 22T-0279 (PS7), 43,7050 mg -3 | [22 empty] | Extrapol. Peak 842,87 °C Peak Value -2,25 mgmin^-1 Peak 829,25 °C
100 200 300 400 500 600 700 800 900 °C
0 5 10 15 20 25 30 35 40 45 min
CIC: MASP STARe SW 10.00
Unidad de TA Centro de Instrumentación Científica Universidad de Granada.
Evaluation:
^exo
mg 22T-0280 (PS8), 30.06.2022 09:20:36 44 Sample Weight 22T-0280 (PS8), 43,3750 mg 42 40 38 36 34 32 30 100 200 300 400 500 600 700 800 900 °C 0 5 10 15 20 25 30 35 40 45 min
C IC: M ASP S T AR e SW 10 .00
Curve: 22T-0280 (PS8), 30.06.2022 09:20:36 Sample: 22T-0280 (PS8), 43,3750 mg Sample Holder: Alumina 70ul Weight : 0 Material: Ceramic Method: TGA Normal 950C 20C/min 50A dt 1,00 s [1] 28,0..950,0 °C, 20,00 K/min, Air 50,0 ml/min Synchronization disabled Module: TGA/DSC 1 HT/851 DIC-2021-2, 19.01.2022 08:33:06 User: MASP
^exo 22T-0280a 30.06.2022 09:33:43
mg ? Step -3,0087 % -1,3050 mg 40 | [19 empty] | Step -2,8728 % -1,2461 mg | [29 empty] | Step -4,5940 % -1,9926 mg | [29 empty] | ? Step -30,2438 % -13,1182 mg
Step -19,8621 % -8,6152 mg
35
22T-0280 (PS8), 30.06.2022 09:20:36 Sample Weight 22T-0280 (PS8), 43,3750 mg
30 100 200 300 400 500 600 700 800 900 °C
0 5 10 15 20 25 30 35 40 45 min mW
-100 -200 |  |  | Integral -3010,15 mJ normalized -69,40 Jg^-1 Onset 49,35 °C Peak 124,64 °C Endset 180,25 °C 22T-0280 (PS8), 30.06.2022 09:20:36 Heatflow 22T-0280 (PS8), 43,3750 mg | [19 empty] | Integral 5234,80 mJ normalized 120,69 Jg^-1 Onset 273,93 °C Peak 354,31 °C Endset 418,47 °C | [21 empty] | Integral -600,78 mJ normalized -13,85 Jg^-1 Onset 482,17 °C Peak 576,81 °C Endset 685,62 °C | [27 empty] | Integral -14,01e+03 mJ normalized -322,98 Jg^-1 Onset 737,63 °C Peak 822,72 °C Endset 843,97 °C
-300 |  |  | 100 200 300 400 500 600 700 800 900 °C
0 5 10 15 20 25 30 35 40 45 min
CIC: MASP STARe SW 10.00
^exo 22T-0280b 30.06.2022 09:31:17
mg ? Step -3,0087 % -1,3050 mg 40 | [22 empty] | Step -2,8728 % -1,2461 mg | [29 empty] | Step -4,5940 % -1,9926 mg | [28 empty] | ? Step -30,2438 % -13,1182 mg
Step -19,8621 % -8,6152 mg
35
22T-0280 (PS8), 30.06.2022 09:20:36 Sample Weight 22T-0280 (PS8), 43,3750 mg
30 100 200 300 400 500 600 700 800 900 °C
mgmin^-1 0 |  |  |  |  | 0 5 10 15 20 25 30 35 40 45 min
Extrapol. Peak 77,08 °C Peak Value -0,19 mgmin^-1 Peak 91,19 °C -1 | [20 empty] | Extrapol. Peak 338,70 °C Peak Value -0,14 mgmin^-1 Peak 341,37 °C | [27 empty] | Extrapol. Peak 600,35 °C Peak Value -0,23 mgmin^-1 Peak 590,64 °C
-2 \22T-0280 (PS8) 22T-0280 (PS8), 43,3750 mg | [20 empty] | Extrapol. Peak 825,13 °C Peak Value -1,84 mgmin^-1 Peak 816,26 °C
100 200 300 400 500 600 700 800 900 °C -3
0 5 10 15 20 25 30 35 40 45 min
CIC: MASP STARe SW 10.00
Unidad de TA Centro de Instrumentación Científica Universidad de Granada.
Evaluation:
^exo
mg 22T-0281 (PS9), 30.06.2022 10:48:19 44 Sample Weight 22T-0281 (PS9), 43,1350 mg 42 40 38 36 34 32 30 100 200 300 400 500 600 700 800 900 °C 0 5 10 15 20 25 30 35 40 45 min
C IC: M ASP S T AR e SW 10 .00
Curve: 22T-0281 (PS9), 30.06.2022 10:48:19 Sample: 22T-0281 (PS9), 43,1350 mg Sample Holder: Alumina 70ul Weight : 0 Material: Ceramic Method: TGA Normal 950C 20C/min 50A dt 1,00 s [1] 28,0..950,0 °C, 20,00 K/min, Air 50,0 ml/min Synchronization disabled Module: TGA/DSC 1 HT/851 DIC-2021-2, 19.01.2022 08:33:06 User: MASP
^exo 22T-0281a 30.06.2022 10:58:49
mg ? Step -3,9070 % -1,6853 mg | [20 empty] | ? Step -31,3593 % -13,5268 mg
Step -3,9282 % -1,6944 mg 40 | [52 empty] | Step -6,8052 % -2,9354 mg
Step -16,7701 % 35 -7,2338 mg
|  | 22T-0281 (PS9), 30.06.2022 10:48:19 Sample Weight 22T-0281 (PS9), 43,1350 mg 30 100 200 300 400 500 600 700 | [82 empty] | 800 900 °C
0 5 10 15 20 25 30 35 40 45 min mW
-100 -200 |  |  | ? Integral -5265,51 mJ normalized -122,07 Jg^-1 Onset 37,98 °C Peak 143,71 °C Endset 220,83 °C 22T-0281 (PS9), 30.06.2022 10:48:19 Heatflow 22T-0281 (PS9), 43,1350 mg | [19 empty] | Integral 7499,54 mJ normalized 173,86 Jg^-1 Onset 260,32 °C Peak 356,88 °C Endset 415,67 °C | [21 empty] | Integral -674,29 mJ normalized -15,63 Jg^-1 Onset 494,80 °C Peak 576,93 °C Endset 675,66 °C | [27 empty] | Integral -11,04e+03 mJ normalized -256,04 Jg^-1 Onset 742,13 °C Peak 818,83 °C Endset 840,09 °C
100 200 300 400 500 600 700 800 900 °C -300
0 5 10 15 20 25 30 35 40 45 min
CIC: MASP STARe SW 10.00
^exo 22T-0281b 30.06.2022 11:01:00
mg ? Step -3,9070 % -1,6853 mg | [23 empty] | ? Step -31,3593 % -13,5268 mg
Step -3,9282 % -1,6944 mg 40 | [55 empty] | Step -6,8052 % -2,9354 mg
Step -16,7701 % 35 -7,2338 mg
|  |  |  | 22T-0281 (PS9), 30.06.2022 10:48:19 Sample Weight 22T-0281 (PS9), 43,1350 mg 30 100 200 300 400 500 600 700 | [81 empty] | 800 900 °C
mgmin^-1 0 |  |  |  |  | 0 5 10 15 20 25 30 35 40 45 min
Extrapol. Peak 340,08 °C Peak Value -0,20 mgmin^-1 Peak 109,87 °C Extrapol. Peak 134,60 °C -1 Peak Value -0,23 mgmin^-1 Peak 137,35 °C | [25 empty] | Extrapol. Peak 351,25 °C Peak Value -0,19 mgmin^-1 Peak 342,54 °C | [21 empty] | Extrapol. Peak 614,93 °C Peak Value -0,37 mgmin^-1 Peak 614,49 °C
\22T-0281 (PS9) -2 22T-0281 (PS9), 43,1350 mg | [21 empty] | Extrapol. Peak 821,61 °C Peak Value -1,53 mgmin^-1 Peak 812,34 °C
100 200 300 400 500 600 700 800 900 °C
0 5 10 15 20 25 30 35 40 45 min
CIC: MASP STARe SW 10.00
Unidad de TA Centro de Instrumentación Científica Universidad de Granada.
Evaluation:
^exo
mg 22T-0282 (PS10), 01.07.202209:23:54 Sample Weight 42 22T-0282 (PS10), 41,7390 mg 40 38 36 34 32 30 28 100 200 300 400 500 600 700 800 900 °C 0 5 10 15 20 25 30 35 40 45 min
C IC: M ASP S T AR e SW 10 .00
Curve: 22T-0282 (PS10), 01.07.2022 09:23:54 Sample: 22T-0282 (PS10), 41,7390 mg Sample Holder: Alumina 70ul Weight : 0 Material: Ceramic Method: TGA Normal 950C 20C/min 50A dt 1,00 s [1] 28,0..950,0 °C, 20,00 K/min, Air 50,0 ml/min Synchronization disabled Module: TGA/DSC 1 HT/851 DIC-2021-2, 19.01.2022 08:33:06 User: MASP
^exo 22T-0282a 01.07.2022 09:32:22
mg ? Step -3,4025 % -1,4202 mg 40 | [21 empty] | Step -3,1654 % -1,3212 mg | [26 empty] | Step -4,3167 % -1,8018 mg | [30 empty] | ? Step -30,8541 % -12,8782 mg
Step -19,9945 % -8,3455 mg 35
22T-0282 (PS10), 01.07.2022 09:23:54 Sample Weight 30 22T-0282 (PS10), 41,7390 mg
100 200 300 400 500 600 700 800 900 °C
0 5 10 15 20 25 30 35 40 45 min mW 22T-0282 (PS10), 01.07.2022 09:23:54 Heatflow 22T-0282 (PS10), 41,7390 mg
-100 -200 |  |  | Integral -3624,84 mJ normalized -86,85 Jg^-1 Onset 62,95 °C Peak 125,66 °C Endset 209,46 °C | [17 empty] | Integral 6652,62 mJ normalized 159,39 Jg^-1 Onset 264,18 °C Peak 352,20 °C Endset 421,89 °C | [24 empty] | Integral -1107,88 mJ normalized -26,54 Jg^-1 Onset 479,87 °C Peak 574,63 °C Endset 667,25 °C | [26 empty] | Integral -14,60e+03 mJ normalized -349,77 Jg^-1 Onset 736,78 °C Peak 826,21 °C Endset 845,79 °C
-300 100 200 300 400 500 600 700 800 900 °C
0 5 10 15 20 25 30 35 40 45 min
CIC: MASP STARe SW 10.00
^exo 22T-0282b 01.07.2022 09:30:14
mg ? Step -3,4025 % -1,4202 mg 40 | [24 empty] | Step -3,1654 % -1,3212 mg | [26 empty] | Step -4,3167 % -1,8018 mg | [29 empty] | ? Step -30,8541 % -12,8782 mg
Step -19,9945 % -8,3455 mg 35
22T-0282 (PS10), 01.07.2022 09:23:54 Sample Weight 30 22T-0282 (PS10), 41,7390 mg
100 200 300 400 500 600 700 800 900 °C
mgmin^-1 0 |  |  |  |  | 0 5 10 15 20 25 30 35 40 45 min
[8 empty] | Extrapol. Peak 86,39 °C Peak Value -0,19 mgmin^-1 Peak 109,58 °C | [14 empty] | Extrapol. Peak 376,61 °C Peak Value -0,16 mgmin^-1 Peak 341,97 °C | [25 empty] | Extrapol. Peak 586,59 °C Peak Value -0,20 mgmin^-1 Peak 589,48 °C
-1
-2 \22T-0282 (PS10) 22T-0282 (PS10), 41,7390 mg | [21 empty] | Extrapol. Peak 800,45 °C Peak Value -1,84 mgmin^-1 Peak 820,40 °C
100 200 300 400 500 600 700 800 900 °C -3
0 5 10 15 20 25 30 35 40 45 min
CIC: MASP STARe SW 10.00
Unidad de TA Centro de Instrumentación Científica Universidad de Granada.
Evaluation:
^exo
mg 22T-0283 (PS11), 01.07.202210:56:08 44 Sample Weight 22T-0283 (PS11), 43,3610 mg 42 40 38 36 34 32 30 28 100 200 300 400 500 600 700 800 900 °C 0 5 10 15 20 25 30 35 40 45 min
C IC: M ASP S T AR e SW 10 .00
Curve: 22T-0283 (PS11), 01.07.2022 10:56:08 Sample: 22T-0283 (PS11), 43,3610 mg Sample Holder: Alumina 70ul Weight : 0 Material: Ceramic Method: TGA Normal 950C 20C/min 50A dt 1,00 s [1] 28,0..950,0 °C, 20,00 K/min, Air 50,0 ml/min Synchronization disabled Module: TGA/DSC 1 HT/851 DIC-2021-2, 19.01.2022 08:33:06 User: MASP
^exo 22T-0283a 01.07.2022 11:02:12
mg ? Step -2,9559 % -1,2817 mg 40 | [18 empty] | Step -3,3514 % -1,4532 mg | [28 empty] | Step -5,1339 % -2,2261 mg | [32 empty] | ? Step -33,5336 % -14,5405 mg
Step -22,0620 % -9,5663 mg
35
22T-0283 (PS11), 01.07.2022 10:56:08 30 Sample Weight 22T-0283 (PS11), 43,3610 mg
100 200 300 400 500 600 700 800 900 °C
0 5 10 15 20 25 30 35 40 45 min mW
-100 -200 -300 |  |  | Integral -3867,68 mJ normalized -89,20 Jg^-1 Onset 87,96 °C Peak 149,15 °C Endset 181,44 °C 22T-0283 (PS11), 01.07.2022 10:56:08 Heatflow 22T-0283 (PS11), 43,3610 mg | [19 empty] | Integral 7406,82 mJ normalized 170,82 Jg^-1 Onset 260,57 °C Peak 358,23 °C Endset 420,68 °C | [20 empty] | Integral -1303,21 mJ normalized -30,05 Jg^-1 Onset 496,74 °C Peak 576,94 °C Endset 689,83 °C | [29 empty] | Integral -17,61e+03 mJ normalized -406,18 Jg^-1 Onset 750,25 °C Peak 836,20 °C Endset 858,61 °C
100 200 300 400 500 600 700 800 900 °C
0 5 10 15 20 25 30 35 40 45 min
CIC: MASP STARe SW 10.00
^exo 22T-0283b 01.07.2022 11:04:56
mg ? Step -2,9559 % -1,2817 mg 40 | [22 empty] | Step -3,3514 % -1,4532 mg | [27 empty] | Step -5,1339 % -2,2261 mg | [30 empty] | ? Step -33,5336 % -14,5405 mg
Step -22,0620 % -9,5663 mg
35
|  |  |  | 22T-0283 (PS11), 01.07.2022 10:56:08 30 Sample Weight 22T-0283 (PS11), 43,3610 mg 100 200 300 400 500 600 700 | [81 empty] | 800 900 °C
mgmin^-1 0 |  |  |  |  | 0 5 10 15 20 25 30 35 40 45 min
Extrapol. Peak 84,62 °C Peak Value -0,18 mgmin^-1 Peak 109,91 °C -1 ? Extrapol. Peak 114,07 °C Peak Value -0,18 mgmin^-1 Peak 136,04 °C | [27 empty] | Extrapol. Peak 306,05 °C Peak Value -0,16 mgmin^-1 Peak 342,18 °C | [18 empty] | Extrapol. Peak 585,28 °C Peak Value -0,24 mgmin^-1 Peak 590,44 °C
-2 \22T-0283 (PS11) 22T-0283 (PS11), 43,3610 mg | [20 empty] | Extrapol. Peak 841,98 °C Peak Value -2,13 mgmin^-1 Peak 831,04 °C
100 200 300 400 500 600 700 800 900 °C -3
0 5 10 15 20 25 30 35 40 45 min
CIC: MASP STARe SW 10.00
Unidad de TA Centro de Instrumentación Científica Universidad de Granada.
Evaluation:
^exo
mg 22T-0284 (PS12), 04.07.202209:44:53 Sample Weight 42 22T-0284 (PS12), 41,7150 mg 40 38 36 34 32 100 200 300 400 500 600 700 800 900 °C 0 5 10 15 20 25 30 35 40 45 min
C IC: M ASP S T AR e SW 10 .00
Curve: 22T-0284 (PS12), 04.07.2022 09:44:53 Sample: 22T-0284 (PS12), 41,7150 mg Sample Holder: Alumina 70ul Weight : 0 Material: Ceramic Method: TGA Normal 950C 20C/min 50A dt 1,00 s [1] 28,0..950,0 °C, 20,00 K/min, Air 50,0 ml/min Synchronization disabled Module: TGA/DSC 1 HT/851 DIC-2021-2, 19.01.2022 08:33:06 User: MASP
^exo 22T-0284a 04.07.2022 10:01:03
mg ? Step -2,4212 % 42 -1,0100 mg 40 | [14 empty] | Step -2,6803 % -1,1181 mg | [13 empty] | Step -3,0459 % -1,2706 mg | [19 empty] | ? Step -23,0960 % -9,6345 mg
38 Step -6,0676 % -2,5311 mg
36 34 22T-0284 (PS12), 04.07.2022 09:44:53 Sample Weight 22T-0284 (PS12), 41,7150 mg | [22 empty] | Step -8,6563 % -3,6110 mg | [78 empty] | Step -0,2858 % -0,1192 mg
|  | 32 100 200 300 400 500 600 | [70 empty] | 700 | [11 empty] | 800 900 °C
0 5 10 15 20 25 30 35 40 45 min mW
22T-0284 (PS12), 04.07.2022 09:44:53 Heatflow 22T-0284 (PS12), 41,7150 mg
-100 -200 |  |  | ? Integral -4970,54 mJ normalized -119,15 Jg^-1 Onset 40,84 °C Peak 104,88 °C Endset 157,59 °C | [17 empty] | Integral 5223,39 mJ normalized 125,22 Jg^-1 Onset 263,44 °C Peak 341,46 °C Endset 409,14 °C | [22 empty] | Integral -1183,24 mJ normalized -28,36 Jg^-1 Onset 491,02 °C Peak 576,13 °C Endset 672,22 °C | [27 empty] | Integral -6145,88 mJ normalized -147,33 Jg^-1 Onset 725,47 °C Peak 791,63 °C Endset 809,00 °C
-300 |  |  | 100 200 300 400 500 600 700 800 900 °C
0 5 10 15 20 25 30 35 40 45 min
CIC: MASP STARe SW 10.00
^exo 22T-0284b 04.07.2022 09:58:34
mg ? Step -2,4212 % 42 -1,0100 mg 40 | [17 empty] | Step -2,6803 % -1,1181 mg | [14 empty] | Step -3,0459 % -1,2706 mg | [18 empty] | ? Step -23,0960 % -9,6345 mg
38 Step -6,0676 % -2,5311 mg
36 34 22T-0284 (PS12), 04.07.2022 09:44:53 Sample Weight 22T-0284 (PS12), 41,7150 mg | [25 empty] | Step -8,6563 % -3,6110 mg | [76 empty] | Step -0,2858 % -0,1192 mg
|  |  |  | 32 100 200 300 400 500 600 | [69 empty] | 700 | [11 empty] | 800 900 °C
mgmin^-1 0,0 |  |  |  |  | 0 5 10 15 20 25 30 35 40 45 min \22T-0284 (PS12) 22T-0284 (PS12), 41,7150 mg
-0,5 |  |  |  |  | Extrapol. Peak 84,46 °C Peak Value -0,32 mgmin^-1 Peak 96,25 °C Extrapol. Peak 138,17 °C | [18 empty] | Extrapol. Peak 295,19 °C Peak Value -0,15 mgmin^-1 Peak 283,04 °C Extrapol. Peak 331,67 °C Peak Value -0,14 mgmin^-1 Peak 316,13 °C | [22 empty] | Extrapol. Peak 618,33 °C Peak Value -0,28 mgmin^-1 Peak 649,26 °C | [34 empty] | Extrapol. Peak Peak Value Peak | [14 empty] | 894,35 °C -22,01e-03 mgmin^-1 876,53 °C
Peak Value -0,28 mgmin^-1 Peak 140,53 °C
-1,0 |  |  |  |  | Extrapol. Peak 795,91 °C Peak Value -0,99 mgmin^-1 Peak 784,50 °C
100 200 300 400 500 600 700 800 900 °C -1,5
0 5 10 15 20 25 30 35 40 45 min
CIC: MASP STARe SW 10.00
Unidad de TA Centro de Instrumentación Científica Universidad de Granada.
Evaluation:
^exo
mg 22T-0285 (MX1), 04.07.202211:20:51 Sample Weight 22T-0285 (MX1), 44,7940 mg 44 42 40 38 36 34 32 100 200 300 400 500 600 700 800 900 °C 0 5 10 15 20 25 30 35 40 45 min
C IC: M ASP S T AR e SW 10 .00
Curve: 22T-0285 (MX1), 04.07.2022 11:20:51 Sample: 22T-0285 (MX1), 44,7940 mg Sample Holder: Alumina 70ul Weight : 0 Material: Ceramic Method: TGA Normal 950C 20C/min 50A dt 1,00 s [1] 28,0..950,0 °C, 20,00 K/min, Air 50,0 ml/min Synchronization disabled Module: TGA/DSC 1 HT/851 DIC-2021-2, 19.01.2022 08:33:06 User: MASP
^exo 22T-0285a 04.07.2022 11:28:40
mg 45 ? Step -6,3859 % -2,8605 mg | [23 empty] | Step -3,2036 % -1,4350 mg | [31 empty] | ? Step -27,1631 % -12,1674 mg
Step -4,3384 % 40 -1,9433 mg
Step -12,9468 % -5,7994 mg
35 22T-0285 (MX1), 04.07.2022 11:20:51 Sample Weight 22T-0285 (MX1), 44,7940 mg | [20 empty] | Step -0,3520 % -0,1577 mg
[8 empty] | 100 200 300 400 500 600 | [64 empty] | 700 | [11 empty] | 800 900 °C
0 5 10 15 20 25 30 35 40 45 min mW
-100 -200 |  |  | Integral -6776,82 mJ normalized -151,29 Jg^-1 Onset 42,51 °C Peak 119,85 °C Endset 176,17 °C Extrapol. Peak 147,07 °C Peak Value -78,03 mW Peak 149,04 °C | [17 empty] | Integral 5869,15 mJ normalized 131,03 Jg^-1 Onset 272,46 °C Peak 360,53 °C Endset 486,70 °C | [24 empty] | Integral -271,51 mJ normalized -6,06 Jg^-1 Onset 500,59 °C Peak 576,51 °C Endset 606,24 °C | [29 empty] | 22T-0285 (MX1), 04.07.2022 11:20:51 Heatflow 22T-0285 (MX1), 44,7940 mg Integral -8702,44 mJ normalized -194,28 Jg^-1 Onset 728,04 °C Peak 800,99 °C Endset 818,02 °C
-300 |  |  | 100 200 300 400 500 600 700 800 900 °C
0 5 10 15 20 25 30 35 40 45 min
CIC: MASP STARe SW 10.00
^exo 22T-0285b 04.07.2022 11:31:17
mg 45 ? Step -6,3859 % -2,8605 mg | [26 empty] | Step -3,2036 % -1,4350 mg | [31 empty] | ? Step -27,1631 % -12,1674 mg
Step -4,3384 % 40 -1,9433 mg
Step -12,9468 % -5,7994 mg
35 22T-0285 (MX1), 04.07.2022 11:20:51 Sample Weight 22T-0285 (MX1), 44,7940 mg | [24 empty] | Step -0,3520 % -0,1577 mg
[10 empty] | 100 200 300 400 500 600 | [63 empty] | 700 | [11 empty] | 800 900 °C
mgmin^-1 0,0 |  |  |  |  | 0 5 10 15 20 25 30 35 40 45 min \22T-0285 (MX1) 22T-0285 (MX1), 44,7940 mg
-0,5 -1,0 |  |  |  |  | Extrapol. Peak 115,06 °C Peak Value -0,53 mgmin^-1 Peak 110,10 °C Extrapol. Peak 140,57 °C Peak Value -0,39 mgmin^-1 Peak 142,27 °C | [21 empty] | Extrapol. Peak 356,06 °C Peak Value -0,11 mgmin^-1 Peak 349,34 °C Extrapol. Peak 430,88 °C Peak Value -0,11 mgmin^-1 Peak 388,88 °C | [31 empty] | Extrapol. Peak 565,27 °C Peak Value -0,23 mgmin^-1 Peak 590,38 °C
-1,5 -2,0 |  |  |  |  | Extrapol. Peak 760,12 °C Peak Value -1,35 mgmin^-1 Peak 796,13 °C 100 200 300 400 500 600 700 800 900 °C
0 5 10 15 20 25 30 35 40 45 min
CIC: MASP STARe SW 10.00
Unidad de TA Centro de Instrumentación Científica Universidad de Granada.
Evaluation:
^exo
mg 22T-0286 (MX3), 05.07.202209:36:22 Sample Weight 22T-0286 (MX3), 41,9070 mg 42 40 38 36 34 32 30 28 100 200 300 400 500 600 700 800 900 °C 0 5 10 15 20 25 30 35 40 45 min
C IC: M ASP S T AR e SW 10 .00
Curve: 22T-0286 (MX3), 05.07.2022 09:36:22 Sample: 22T-0286 (MX3), 41,9070 mg Sample Holder: Alumina 70ul Weight : 0 Material: Ceramic Method: TGA Normal 950C 20C/min 50A dt 1,00 s [1] 28,0..950,0 °C, 20,00 K/min, Air 50,0 ml/min Synchronization disabled Module: TGA/DSC 1 HT/851 DIC-2021-2, 19.01.2022 08:33:06 User: MASP
^exo 22T-0286a 05.07.2022 09:44:30
mg ? Step -2,9599 % -1,2404 mg 40 | [14 empty] | Step -2,6906 % -1,1276 mg | [9 empty] | Step -4,5067 % -1,8886 mg | [26 empty] | Step -7,2716 % -3,0473 mg | [17 empty] | ? Step -34,2522 % -14,3541 mg
35 Step -4,2415 % -1,7775 mg
30 22T-0286 (MX3), 05.07.2022 09:36:22 Sample Weight 22T-0286 (MX3), 41,9070 mg | [21 empty] | Step -12,0883 % -5,0658 mg | [79 empty] | Step -0,7706 % -0,3229 mg
100 200 300 400 500 600 700 800 900 °C
| mW -50 |  | 0 5 10 15 20 25 30 35 40 45 min 22T-0286 (MX3), 05.07.2022 09:36:22 Heatflow
-100 -150 -200 |  |  | Extrapol. Peak 111,00 °C Peak Value -74,77 mW normalized -1,78 Wg^-1 Peak 122,77 °C Integral -5976,12 mJ normalized -142,60 Jg^-1 Onset 127,05 °C Peak 150,33 °C Endset 177,80 °C | [20 empty] | Integral 3204,18 mJ normalized 76,46 Jg^-1 Onset 287,82 °C Peak 343,75 °C Endset 445,05 °C | [19 empty] | Integral 502,27 mJ normalized 11,99 Jg^-1 Onset 458,08 °C Peak 496,06 °C Endset 589,18 °C | [25 empty] | Integral -451,89 mJ normalized -10,78 Jg^-1 Onset 596,38 °C Peak 643,42 °C Endset 672,03 °C | [16 empty] | 22T-0286 (MX3), 41,9070 mg Integral -9473,30 mJ normalized -226,06 Jg^-1 Onset 703,76 °C Peak 780,84 °C Endset 806,32 °C
100 200 300 400 500 600 700 800 900 °C
0 5 10 15 20 25 30 35 40 45 min
CIC: MASP STARe SW 10.00
^exo 22T-0286b 05.07.2022 09:41:31
mg ? Step -2,9599 % -1,2404 mg 40 | [17 empty] | Step -2,6906 % -1,1276 mg | [10 empty] | Step -4,5067 % -1,8886 mg | [25 empty] | Step -7,2716 % -3,0473 mg | [16 empty] | ? Step -34,2522 % -14,3541 mg
35 Step -4,2415 % -1,7775 mg
30 22T-0286 (MX3), 05.07.2022 09:36:22 Sample Weight 22T-0286 (MX3), 41,9070 mg | [24 empty] | Step -12,0883 % -5,0658 mg | [77 empty] | Step -0,7706 % -0,3229 mg
100 200 300 400 500 600 700 800 900 °C
mgmin^-1 0,0 |  |  |  |  | 0 5 10 15 20 25 30 35 40 45 min \22T-0286 (MX3) 22T-0286 (MX3), 41,9070 mg
-0,5 -1,0 |  |  |  |  | Extrapol. Peak 98,62 °C Peak Value -0,40 mgmin^-1 Peak 100,96 °C Extrapol. Peak 146,17 °C Peak Value -0,62 mgmin^-1 Peak 146,01 °C | [21 empty] | Extrapol. Peak 387,56 °C Peak Value -0,29 mgmin^-1 Peak 378,26 °C Extrapol. Peak 465,63 °C Peak Value -0,38 mgmin^-1 Peak 488,39 °C | [39 empty] | Extrapol. Peak 637,45 °C Peak Value -0,52 mgmin^-1 Peak 637,17 °C | [18 empty] | Extrapol. Peak 817,97 °C Peak Value -97,48e-03 mgmin^-1 Peak 942,23 °C
-1,5 |  |  |  |  | Extrapol. Peak 753,84 °C Peak Value -1,15 mgmin^-1 Peak 775,63 °C 100 200 300 400 500 600 700 800 900 °C
0 5 10 15 20 25 30 35 40 45 min
CIC: MASP STARe SW 10.00
Unidad de TA Centro de Instrumentación Científica Universidad de Granada.
Evaluation:
^exo
mg 22T-0287 (MD3), 05.07.202211:09:35 44 Sample Weight 22T-0287 (MD3), 43,2510 mg 42 40 38 36 34 32 100 200 300 400 500 600 700 800 900 °C 0 5 10 15 20 25 30 35 40 45 min
C IC: M ASP S T AR e SW 10 .00
Curve: 22T-0287 (MD3), 05.07.2022 11:09:35 Sample: 22T-0287 (MD3), 43,2510 mg Sample Holder: Alumina 70ul Weight : 0 Material: Ceramic Method: TGA Normal 950C 20C/min 50A dt 1,00 s [1] 28,0..950,0 °C, 20,00 K/min, Air 50,0 ml/min Synchronization disabled Module: TGA/DSC 1 HT/851 DIC-2021-2, 19.01.2022 08:33:06 User: MASP
^exo 22T-0287a 05.07.2022 11:23:10
mg ? Step -1,7607 % -0,7615 mg 40 | [13 empty] | Step -5,1169 % -2,2131 mg | [13 empty] | Step -3,1878 % -1,3788 mg | [37 empty] | Step -2,9789 % -1,2884 mg | [16 empty] | ? Step -26,7174 % -11,5555 mg
Step -13,3255 % -5,7634 mg
35 22T-0287 (MD3), 05.07.2022 11:09:35 Sample Weight 22T-0287 (MD3), 43,2510 mg | [22 empty] | Step -0,3678 % -0,1591 mg
100 200 300 400 500 600 700 800 900 °C
0 5 10 15 20 25 30 35 40 45 min mW 22T-0287 (MD3), 05.07.2022 11:09:35 Heatflow
-100 -200 |  |  | ? Integral -839,02 mJ normalized -19,40 Jg^-1 Onset 39,80 °C Peak 79,63 °C Endset 112,75 °C | [11 empty] | Integral -4401,04 mJ normalized -101,76 Jg^-1 Onset 129,58 °C Peak 157,75 °C Endset 178,88 °C Integral -213,69 mJ normalized -4,94 Jg^-1 Onset 295,43 °C Peak 297,75 °C Endset 316,46 °C | [24 empty] | Integral -659,80 mJ normalized -15,26 Jg^-1 Onset 357,25 °C Peak 419,59 °C Endset 485,43 °C | [16 empty] | Integral -294,19 mJ normalized -6,80 Jg^-1 Onset 483,36 °C Peak 575,72 °C Endset 608,89 °C | [15 empty] | Integral -295,69 mJ normalized -6,84 Jg^-1 Onset 607,87 °C Peak 659,06 °C Endset 687,45 °C | [12 empty] | 22T-0287 (MD3), 43,2510 mg Integral -11,29e+03 mJ normalized -260,97 Jg^-1 Onset 725,94 °C Peak 804,68 °C Endset 823,90 °C
100 200 300 400 500 600 700 800 900 °C
0 5 10 15 20 25 30 35 40 45 min
CIC: MASP STARe SW 10.00
^exo 22T-0287b 05.07.2022 11:26:26
mg ? Step -1,7607 % -0,7615 mg 40 | [16 empty] | Step -5,1169 % -2,2131 mg | [14 empty] | Step -3,1878 % -1,3788 mg | [35 empty] | Step -2,9789 % -1,2884 mg | [15 empty] | ? Step -26,7174 % -11,5555 mg
Step -13,3255 % -5,7634 mg
35 22T-0287 (MD3), 05.07.2022 11:09:35 Sample Weight 22T-0287 (MD3), 43,2510 mg | [25 empty] | Step -0,3678 % -0,1591 mg
100 200 300 400 500 600 700 800 900 °C
mgmin^-1 0,0 |  |  |  |  | 0 5 10 15 20 25 30 35 40 45 min \22T-0287 (MD3) 22T-0287 (MD3), 43,2510 mg
-0,5 -1,0 |  |  |  |  | Extrapol. Peak 83,69 °C Peak Value -0,24 mgmin^-1 Peak 80,56 °C | [15 empty] | Extrapol. Peak 388,55 °C Peak Value -91,33e-03 mgmin^-1 Peak 342,30 °C Extrapol. Peak 588,82 °C Peak Value -0,15 mgmin^-1 Peak 513,43 °C Extrapol. Peak 543,54 °C Peak Value -0,15 mgmin^-1 Peak 542,27 °C Extrapol. Peak 635,80 °C Peak Value -0,29 mgmin^-1 Peak 681,09 °C | [67 empty] | Extrapol. Peak Peak Value Peak | [9 empty] | 895,71 °C -34,70e-03 mgmin^-1 878,89 °C
-1,5 |  |  |  |  | Extrapol. Peak 129,98 °C Peak Value -1,05 mgmin^-1 Peak 153,81 °C | [22 empty] | Extrapol. Peak 800,74 °C Peak Value -1,40 mgmin^-1 Peak 800,46 °C
100 200 300 400 500 600 700 800 900 °C -2,0
0 5 10 15 20 25 30 35 40 45 min
CIC: MASP STARe SW 10.00